## 輸出摘要
此文件從 Numbers 輸出。已將每個表格轉換為不同的 Excel 工作表。每個 Numbers 工作表上的所有其他物件將放置在不同的工作表上。請注意，公式計算可能與 Excel 不同。
Numbers 工作表名稱 | Numbers 表格名稱 | Excel 工作表名稱
2014 Aleris 5ST 1mm_result
| 表格 1 | 2014 Aleris 5ST 1mm_result
2014 Aleris 5ST 1mm_result
| 表格 1 | 2014 Aleris 5ST 1mm_result
Aleris 5ST 2mm_result
| 表格 1 | Aleris 5ST 2mm_result
RD-1mm
| 表格 1 | RD-1mm
DD-1mm
| 表格 1 | DD-1mm
TD-1mm
| 表格 1 | TD-1mm
RD-2mm
| 表格 1 | RD-2mm
DD-2mm
| 表格 1 | DD-2mm
TD-2mm
| 表格 1 | TD-2mm

## 2014 Aleris 5ST 1mm_result
2014 Aleris 5ST 1mm | [8 empty] | 2014-184 |  | 2014-189 |  | 2014-180
| R value | Yielding Stress | Tensile stress (K) | n_value | uniform elongation | TE |  | Engineering Strain | RD | Engineering Strain | DD | Engineering Strain | TD
|  | MPa | Rm_tech(MPa) | 6~12% | Ag_tech(%) | % |  | 0 | 3.39893472 | 0 | 3.82072552 | 0 | 3.77710607
2014-179 | 0.678 | 112.17 | 248.54 | 0.3 | 20.06 | 22 |  | 0.0011101746 | 3.52032524 | 0.000618007452 | 3.76007908 | -0.000413394104 | 3.59724387
2014-180 | 0.694 | 112.46 | 245.93 | 0.307 | 20.83 | 21.9 | 90° | 0.00109440271 | 3.39893472 | -0.00013946817 | 3.63878621 | -0.00066725296 | 3.41738168
2014-181 | 0.686 | 112.39 | 246.08 | 0.297 | 18.25 | 20.7 |  | 0.00172693235 | 3.0954584 | -0.00037253721 | 3.33555403 | -0.000839450258 | 2.99770323
2014-183 | 0.602 | 109.65 | 252.74 | 0.296 | 18.65 | 19.5 |  | 0.000452639873 | 3.52032524 | -0.00149319236 | 3.76007908 | -0.00147137903 | 3.65719794
2014-184 | 0.62 | 110.3 | 254.19 | 0.288 | 17.3 | 20.8 | 0° | -0.000367214288 | 3.27754419 | -0.00240210233 | 3.51749334 | -0.00100517701 | 3.717152
2014-185 | 0.611 | 109.86 | 249.02 | 0.302 | 17.72 | 19.5 |  | 0.00155774513 | 3.45962998 | 0.000430934958 | 3.63878621 | 0.000590498879 | 4.07687639
2014-187 | 0.81 | 107.31 | 242.29 | 0.305 | 21.49 | 23.98 |  | 0.00170279373 | 3.52032524 | 0.00125595578 | 4.30589702 | 0.00187764433 | 3.8970142
2014-188 | 0.814 | 105.66 | 238.61 | 0.304 | 21.28 | 22.53 |  | 0.00347391854 | 3.88449682 | 0.00377063242 | 5.45817932 | 0.00610509277 | 5.81554426
2014-189 | 0.802 | 105.19 | 240.95 | 0.303 | 21.84 | 23.01 | 45° | 0.00785721408 | 5.03770681 | 0.00730508842 | 6.9136938 | 0.00879445344 | 7.97389059
Direction | Averaged data | [6 empty] | 0.0136204863 | 6.1909168 | 0.0128184092 | 9.52149059 | 0.0124550349 | 10.3720532
90 | 0.7018889 | 109.4433 | 246.4833 | 0.3002222 | 19.71333 | 21.54667 |  | 0.0196542746 | 8.74011784 | 0.0232964845 | 14.9190235 | 0.0214406702 | 15.2283324
0 | 0.611 | 109.9367 | 251.9833 | 0.2953333 | 17.89 | 19.93333 |  | 0.0295143312 | 12.1997478 | 0.0360910734 | 22.7424138 | 0.0310415761 | 22.7825445
45 | 0.8086667 | 106.0533 | 240.6167 | 0.304 | 21.53667 | 23.17333 |  | 0.0436726358 | 19.3617888 | 0.048824937 | 31.9000258 | 0.0471013751 | 31.2960217
[8 empty] | 0.0586499945 | 28.0412114 | 0.0621074994 | 41.1182842 | 0.0579782298 | 40.4090395
[8 empty] | 0.0715197923 | 37.2061961 | 0.0742993158 | 49.5481389 | 0.068826276 | 47.4236651
[8 empty] | 0.0831783809 | 44.6110181 | 0.0863968003 | 57.4928221 | 0.0807196996 | 55.6373719
[8 empty] | 0.093686702 | 51.4695828 | 0.0962215276 | 65.3768589 | 0.0921622239 | 63.3114922
[8 empty] | 0.104334231 | 59.7848338 | 0.106263695 | 72.3511992 | 0.102649617 | 71.5851531
[8 empty] | 0.116735061 | 67.5538275 | 0.116529679 | 79.3861858 | 0.11146722 | 78.5997786
[8 empty] | 0.128662415 | 75.2621258 | 0.127796161 | 85.9966475 | 0.122088437 | 86.0940367
[8 empty] | 0.139230479 | 82.4241669 | 0.138318809 | 91.8187054 | 0.132444339 | 92.9887541
[8 empty] | 0.149914615 | 89.0399505 | 0.152286063 | 97.034299 | 0.142034011 | 100.123288
[8 empty] | 0.161911791 | 95.1094768 | 0.173923945 | 100.612439 | 0.153140671 | 106.598327
[8 empty] | 0.172008839 | 101.421784 | 0.199083053 | 101.400842 | 0.160898019 | 111.81433
[8 empty] | 0.186681995 | 106.095319 | 0.225517155 | 101.886014 | 0.168170524 | 111.454606
[8 empty] | 0.209053588 | 109.372864 | 0.250798748 | 102.79571 | 0.186435949 | 111.994193
[8 empty] | 0.230161577 | 109.069387 | 0.273720161 | 102.79571 | 0.210535882 | 111.694422
[8 empty] | 0.252097199 | 109.251473 | 0.297658692 | 103.462821 | 0.236991546 | 112.174055
[8 empty] | 0.275741192 | 109.372864 | 0.322354202 | 104.008639 | 0.265953684 | 112.473825
[8 empty] | 0.302951297 | 109.79773 | 0.344395915 | 104.736396 | 0.288964121 | 112.114101
[8 empty] | 0.328447732 | 109.79773 | 0.358090623 | 105.342861 | 0.312477203 | 112.353917
[8 empty] | 0.35122908 | 110.161902 | 0.373094801 | 106.495143 | 0.340261941 | 112.353917
[8 empty] | 0.375835744 | 109.919121 | 0.387115135 | 107.162254 | 0.367402914 | 112.473825
[8 empty] | 0.399743733 | 110.586769 | 0.403534712 | 107.768718 | 0.389085943 | 111.934239
[8 empty] | 0.424204814 | 110.526074 | 0.420757573 | 108.739061 | 0.406151936 | 111.334698
[8 empty] | 0.442676507 | 111.011636 | 0.439854499 | 108.981647 | 0.427715943 | 111.394652
[8 empty] | 0.453676054 | 111.922065 | 0.455886745 | 110.133929 | 0.453573369 | 111.454606
[8 empty] | 0.460931062 | 112.893189 | 0.470105255 | 110.437162 | 0.481272315 | 111.51456
[8 empty] | 0.469367331 | 114.046399 | 0.488838977 | 111.225565 | 0.506858596 | 111.874284
[8 empty] | 0.485838404 | 114.41057 | 0.506755784 | 112.074615 | 0.533368885 | 111.51456
[8 empty] | 0.506727611 | 114.714047 | 0.525406891 | 112.49914 | 0.549477784 | 112.833549
[8 empty] | 0.527294006 | 115.138913 | 0.543923724 | 113.044958 | 0.553920129 | 114.512263
[8 empty] | 0.547324304 | 116.049342 | 0.560474611 | 113.287544 | 0.559563191 | 115.711345
[8 empty] | 0.565908578 | 116.170733 | 0.576663734 | 113.954655 | 0.571947596 | 116.790518
[8 empty] | 0.584090773 | 117.141857 | 0.595781201 | 114.743059 | 0.586887105 | 117.390058
[8 empty] | 0.602360742 | 117.506029 | 0.611997506 | 115.410169 | 0.605835741 | 117.869691
[8 empty] | 0.621233315 | 118.112981 | 0.630979666 | 115.955987 | 0.620493066 | 118.469232
[8 empty] | 0.63780312 | 118.355762 | 0.651425927 | 115.895341 | 0.637797731 | 118.709048
[8 empty] | 0.649129802 | 119.630363 | 0.666730873 | 116.683744 | 0.654232552 | 119.848175
[8 empty] | 0.661803767 | 119.994535 | 0.681832258 | 117.654087 | 0.672011718 | 119.848175
[8 empty] | 0.675892882 | 120.237316 | 0.697954756 | 117.654087 | 0.692826386 | 119.548405
[8 empty] | 0.692403316 | 120.965659 | 0.714663974 | 118.199905 | 0.712220345 | 119.788221
[8 empty] | 0.712414128 | 121.32983 | 0.729177632 | 118.745723 | 0.732628526 | 119.908129
[8 empty] | 0.73457221 | 121.633307 | 0.743888016 | 119.412834 | 0.751587636 | 120.927348
[8 empty] | 0.754325232 | 122.118869 | 0.762384023 | 119.776713 | 0.763671441 | 122.12643
[8 empty] | 0.770949922 | 122.240259 | 0.781736344 | 120.140591 | 0.771186962 | 122.606062
[8 empty] | 0.781291498 | 123.757641 | 0.802258799 | 119.898006 | 0.783359725 | 123.625281
[8 empty] | 0.797982235 | 123.575555 | 0.819921527 | 121.232227 | 0.798415327 | 122.845878
[8 empty] | 0.817606247 | 124.121812 | 0.833390644 | 121.535459 | 0.815483593 | 123.925051
[8 empty] | 0.836878055 | 124.243203 | 0.849315278 | 121.717399 | 0.83853179 | 123.865097
[8 empty] | 0.855396521 | 124.66807 | 0.870589816 | 121.899338 | 0.859502821 | 123.925051
[8 empty] | 0.873835623 | 125.699889 | 0.89167547 | 122.809035 | 0.874290684 | 124.944271
[8 empty] | 0.884967145 | 126.246147 | 0.911982626 | 122.748388 | 0.887250204 | 125.663719
[8 empty] | 0.892831038 | 126.246147 | 0.920458701 | 123.779378 | 0.896819126 | 125.543811
[8 empty] | 0.899570534 | 126.306842 | 0.926728461 | 124.08261 | 0.908413685 | 126.203306
[8 empty] | 0.911138724 | 127.277966 | 0.935128597 | 124.385842 | 0.924741675 | 126.742892
[8 empty] | 0.929261591 | 126.913794 | 0.956172485 | 124.93166 | 0.947510346 | 127.102617
[8 empty] | 0.950577398 | 127.824223 | 0.975833216 | 124.628428 | 0.969257062 | 127.222525
[8 empty] | 0.968928391 | 128.1277 | 0.995384185 | 124.628428 | 0.99155045 | 127.342433
[8 empty] | 0.988973337 | 129.038129 | 1.01044767 | 125.720064 | 1.01611364 | 128.421606
[8 empty] | 1.00842535 | 128.734652 | 1.02494123 | 126.690407 | 1.03605548 | 128.361652
[8 empty] | 1.02939183 | 129.220214 | 1.04149074 | 127.114932 | 1.05495216 | 128.901239
[8 empty] | 1.04735703 | 129.948558 | 1.0580197 | 126.811699 | 1.06789817 | 129.320917
[8 empty] | 1.0653935 | 130.737596 | 1.07422812 | 127.47881 | 1.06999151 | 129.980412
[8 empty] | 1.08060085 | 130.919682 | 1.09399182 | 127.66075 | 1.07065307 | 130.759815
[8 empty] | 1.09874502 | 130.858987 | 1.11484513 | 128.267214 | 1.07481673 | 131.599172
[8 empty] | 1.11959595 | 131.283853 | 1.13536149 | 128.813032 | 1.08051218 | 130.999631
[8 empty] | 1.14039865 | 131.769415 | 1.14989789 | 129.601436 | 1.09693464 | 131.599172
[8 empty] | 1.15947482 | 131.890806 | 1.16827082 | 129.722728 | 1.12489874 | 131.059585
[8 empty] | 1.17484098 | 132.437063 | 1.17814247 | 129.904668 | 1.14709115 | 131.41931
[8 empty] | 1.18915576 | 133.165407 | 1.18698289 | 129.904668 | 1.17350298 | 131.958896
[8 empty] | 1.20408655 | 133.89375 | 1.2091534 | 129.965314 | 1.19239038 | 132.258666
[8 empty] | 1.21409809 | 134.136531 | 1.23157846 | 130.268546 | 1.21204499 | 133.997334
[8 empty] | 1.2153106 | 134.01514 | 1.2513971 | 131.238889 | 1.22874587 | 133.517702
[8 empty] | 1.22076803 | 133.89375 | 1.27320199 | 131.966647 | 1.24667574 | 134.057288
[8 empty] | 1.23234469 | 134.986264 | 1.28527133 | 133.543454 | 1.26695647 | 134.057288
[8 empty] | 1.25189831 | 135.532522 | 1.29554304 | 132.573111 | 1.28187017 | 135.136462
[8 empty] | 1.26730535 | 135.289741 | 1.31161439 | 133.6041 | 1.29013348 | 135.376278
[8 empty] | 1.27814884 | 135.775303 | 1.33321204 | 132.633757 | 1.30610714 | 136.035772
[8 empty] | 1.29750998 | 136.746427 | 1.35013892 | 133.78604 | 1.32271448 | 135.975818
[8 empty] | 1.4380793 | 139.052847 | 1.43534647 | 135.726726 | 1.45321918 | 138.793659
[8 empty] | 1.5825047 | 142.451782 | 1.5725434 | 137.121594 | 1.54256797 | 139.812879
[8 empty] | 1.63801833 | 145.304459 | 1.69393322 | 140.396501 | 1.67195006 | 143.350168
[8 empty] | 1.73672992 | 145.42585 | 1.82007588 | 141.973309 | 1.77492926 | 146.227963
[8 empty] | 1.89413525 | 149.431737 | 1.92137027 | 144.520459 | 1.95311241 | 147.187228
[8 empty] | 2.03686166 | 150.949119 | 1.96753014 | 147.795367 | 2.01931293 | 151.204151
[8 empty] | 2.12958624 | 153.255539 | 2.14882319 | 148.644417 | 2.09501989 | 150.244886
[8 empty] | 2.17670159 | 157.443512 | 2.26257068 | 150.585103 | 2.21104986 | 155.101165
[8 empty] | 2.27104788 | 156.290302 | 2.43193251 | 154.163242 | 2.32239115 | 157.439374
[8 empty] | 2.43840623 | 161.449399 | 2.4522743 | 155.800696 | 2.48949622 | 156.959741
[8 empty] | 2.58681652 | 161.874266 | 2.53535231 | 157.074271 | 2.58608436 | 158.938225
[8 empty] | 2.71988039 | 163.027476 | 2.61144287 | 160.955643 | 2.63092063 | 159.957444
[8 empty] | 2.77813556 | 164.726943 | 2.79345704 | 158.954311 | 2.70646797 | 162.295653
[8 empty] | 2.80738593 | 166.547801 | 2.87722251 | 163.199562 | 2.87001504 | 164.573907
[8 empty] | 2.88480932 | 167.276144 | 3.02527402 | 164.41249 | 2.93795148 | 166.012805
[8 empty] | 3.02757354 | 170.128822 | 3.14364076 | 166.595762 | 2.99100706 | 166.852162
[8 empty] | 3.10473299 | 172.860108 | 3.15843344 | 166.777701 | 3.17314414 | 168.051243
[8 empty] | 3.25004084 | 173.102889 | 3.22174173 | 165.504126 | 3.32202542 | 172.248027
[8 empty] | 3.39213905 | 175.105833 | 3.31632706 | 167.626751 | 3.36126567 | 170.209589
[8 empty] | 3.45689336 | 175.712786 | 3.41187276 | 170.113255 | 3.39548581 | 174.046649
[8 empty] | 3.5148164 | 176.380434 | 3.54031633 | 173.388163 | 3.49925467 | 173.626971
[8 empty] | 3.54039899 | 177.715729 | 3.67476348 | 174.11592 | 3.61761451 | 174.766098
[8 empty] | 3.6727269 | 178.504768 | 3.73389878 | 174.419152 | 3.7387879 | 176.085088
[8 empty] | 3.74448251 | 181.236055 | 3.91484672 | 173.388163 | 3.74470492 | 178.363342
[8 empty] | 3.90530019 | 182.935522 | 3.98522548 | 177.087596 | 3.80979416 | 178.18348
[8 empty] | 4.02262689 | 185.970285 | 4.00710322 | 179.5741 | 3.91959541 | 178.902929
[8 empty] | 4.1498237 | 182.57135 | 4.09686386 | 180.605089 | 4.10934903 | 180.042056
[8 empty] | 4.2668831 | 185.302637 | 4.16650108 | 179.756039 | 4.21560218 | 185.018243
[8 empty] | 4.32841672 | 188.640877 | 4.3335567 | 179.998625 | 4.23851752 | 187.056681
[8 empty] | 4.3430805 | 191.432859 | 4.47562474 | 179.937978 | 4.29620678 | 186.756911
[8 empty] | 4.44516216 | 192.889545 | 4.62293516 | 185.092925 | 4.43448419 | 189.634706
[8 empty] | 4.46729678 | 190.886601 | 4.70023788 | 183.334179 | 4.6221691 | 187.356452
[8 empty] | 4.61700785 | 192.403983 | 4.8203262 | 187.822015 | 4.70000129 | 188.915257
[8 empty] | 4.78966284 | 192.464678 | 4.94549888 | 186.912318 | 4.71504203 | 189.994431
[8 empty] | 4.90644834 | 193.375107 | 4.95252577 | 185.881329 | 4.79483993 | 189.514798
[8 empty] | 5.08638035 | 195.013879 | 5.02889605 | 187.640076 | 4.86827712 | 194.85071
[8 empty] | 5.19997561 | 197.198909 | 5.08489131 | 192.249205 | 5.05730616 | 189.814568
[8 empty] | 5.22641032 | 200.962015 | 5.15731571 | 194.189891 | 5.19302296 | 194.311123
[8 empty] | 5.24717576 | 200.294367 | 5.18492546 | 195.281527 | 5.35808564 | 195.210434
[8 empty] | 5.33022153 | 199.505329 | 5.37065026 | 193.886659 | 5.44512501 | 197.668551
[8 empty] | 5.47829456 | 202.236616 | 5.54043515 | 195.40282 | 5.52605253 | 196.709286
[8 empty] | 5.58353052 | 200.840625 | 5.75235655 | 191.521448 | 5.56513295 | 200.246576
[8 empty] | 5.58629067 | 201.690358 | 5.87986618 | 197.282859 | 5.704931 | 197.488689
[8 empty] | 5.70263799 | 202.904263 | 5.99162534 | 197.828677 | 5.77460069 | 201.745427
[8 empty] | 5.85669088 | 203.875388 | 6.05393909 | 198.010616 | 5.85078312 | 200.426438
[8 empty] | 5.98586576 | 207.759884 | 6.13839632 | 197.040273 | 6.03882263 | 200.30653
[8 empty] | 6.12281675 | 206.181808 | 6.22955615 | 196.312516 | 6.10077808 | 204.14359
[8 empty] | 6.24157022 | 210.430476 | 6.24115063 | 200.67906 | 6.20680187 | 204.263498
[8 empty] | 6.36391276 | 210.794648 | 6.31490542 | 201.224877 | 6.3234226 | 201.865335
[8 empty] | 6.37575514 | 211.887162 | 6.48379149 | 200.315181 | 6.41958022 | 205.342671
[8 empty] | 6.40755903 | 211.947858 | 6.63137531 | 202.983624 | 6.55785364 | 204.503314
[8 empty] | 6.42689406 | 214.375668 | 6.79555853 | 204.378492 | 6.73113456 | 206.901477
[8 empty] | 6.57488405 | 213.343849 | 6.99370226 | 200.860999 | 6.7424469 | 208.400328
[8 empty] | 6.75910644 | 212.372724 | 7.10334743 | 205.77336 | 6.81328994 | 209.179731
[8 empty] | 6.95363225 | 214.436363 | 7.11502602 | 208.017278 | 6.84284792 | 207.441063
[8 empty] | 7.04148923 | 217.106955 | 7.14302299 | 207.289521 | 6.98990122 | 211.81771
[8 empty] | 7.1602759 | 212.736896 | 7.2687804 | 209.169561 | 7.1155497 | 208.28042
[8 empty] | 7.25709142 | 216.075135 | 7.43270509 | 207.289521 | 7.25836969 | 211.877664
[8 empty] | 7.32363869 | 218.017384 | 7.47200951 | 209.108914 | 7.25396293 | 213.43647
[8 empty] | 7.33061077 | 218.867118 | 7.60501718 | 212.323175 | 7.4551723 | 209.239685
[8 empty] | 7.4680672 | 221.598404 | 7.72805669 | 210.321843 | 7.60772137 | 214.335781
[8 empty] | 7.66264395 | 216.864174 | 7.9035183 | 209.715379 | 7.7268803 | 215.534862
[8 empty] | 7.75916978 | 220.081023 | 8.03213721 | 214.62774 | 7.78001124 | 213.616332
[8 empty] | 7.79507694 | 224.390386 | 8.07883738 | 211.413479 | 7.97450743 | 214.215873
[8 empty] | 7.83527743 | 223.176481 | 8.26587102 | 209.472793 | 8.12206958 | 217.933025
[8 empty] | 8.02805152 | 223.358567 | 8.40526696 | 211.959297 | 8.13186254 | 218.472611
[8 empty] | 8.19704407 | 222.083967 | 8.55324726 | 210.928307 | 8.22108335 | 217.693208
[8 empty] | 8.26765854 | 224.208301 | 8.58611638 | 215.052265 | 8.31124515 | 216.314265
[8 empty] | 8.38764265 | 224.875949 | 8.59062827 | 217.599415 | 8.33842124 | 223.089074
[8 empty] | 8.5053366 | 226.39333 | 8.62021293 | 218.569758 | 8.5043974 | 218.832336
[8 empty] | 8.71302416 | 222.205357 | 8.81535599 | 216.022608 | 8.69672333 | 217.873071
[8 empty] | 8.81737371 | 223.96552 | 8.87478385 | 216.811012 | 8.8628853 | 218.592519
[8 empty] | 8.9462444 | 223.419262 | 9.00592773 | 214.263861 | 9.00965471 | 219.911509
[8 empty] | 9.00248183 | 228.335579 | 9.11690925 | 216.811012 | 9.13273139 | 219.431876
[8 empty] | 9.11312859 | 229.85296 | 9.12054993 | 216.32584 | 9.21368832 | 222.249717
[8 empty] | 9.23361796 | 223.783434 | 9.21447938 | 216.992951 | 9.22035035 | 224.64788
[8 empty] | 9.33287238 | 231.248951 | 9.37978189 | 219.964626 | 9.27928455 | 224.228201
[8 empty] | 9.33859082 | 227.364454 | 9.50834218 | 221.298848 | 9.30116738 | 227.046042
[8 empty] | 9.39820638 | 231.309646 | 9.71881893 | 217.599415 | 9.43815692 | 224.887696
[8 empty] | 9.55180014 | 231.673818 | 9.91630807 | 217.963294 | 9.6026526 | 227.585629
[8 empty] | 9.66358906 | 232.03799 | 10.0633759 | 218.266526 | 9.70003418 | 228.18517
[8 empty] | 9.7955763 | 233.251895 | 10.188065 | 221.78402 | 9.84110608 | 226.686318
[8 empty] | 9.98228706 | 234.951362 | 10.3534635 | 222.63307 | 9.96863398 | 222.909212
[8 empty] | 10.1810948 | 233.676762 | 10.3664018 | 226.02927 | 10.1071545 | 225.247421
[8 empty] | 10.3578083 | 234.34441 | 10.3932789 | 226.757027 | 10.2948549 | 225.427283
[8 empty] | 10.5435847 | 232.887723 | 10.4429439 | 222.875655 | 10.4248213 | 228.18517
[8 empty] | 10.6520416 | 230.217132 | 10.5870067 | 226.817674 | 10.5756039 | 228.48494
[8 empty] | 10.7045386 | 232.462856 | 10.6293977 | 227.969956 | 10.621485 | 227.046042
[8 empty] | 10.7706835 | 235.072753 | 10.8264332 | 226.514442 | 10.7371993 | 232.381954
[8 empty] | 10.842215 | 236.286658 | 10.9927567 | 224.391816 | 10.9235644 | 227.705537
[8 empty] | 10.9836743 | 233.31259 | 11.1814983 | 226.089917 | 11.0733248 | 233.041449
[8 empty] | 11.160711 | 234.405105 | 11.3859474 | 228.455128 | 11.2507532 | 232.501862
[8 empty] | 11.2831401 | 240.778107 | 11.5745644 | 225.18022 | 11.4481016 | 232.202092
[8 empty] | 11.2924641 | 240.413936 | 11.7253114 | 223.785352 | 11.5550545 | 229.863884
[8 empty] | 11.380349 | 236.165267 | 11.8707402 | 227.120906 | 11.6324799 | 234.060668
[8 empty] | 11.5635401 | 235.679705 | 11.8916452 | 230.092581 | 11.7980721 | 233.64099
[8 empty] | 11.6625953 | 236.711525 | 11.9457465 | 225.968624 | 11.9540683 | 232.381954
[8 empty] | 11.7855192 | 237.015001 | 12.1247761 | 225.726038 | 12.0958398 | 235.259749
[8 empty] | 11.9167531 | 239.139335 | 12.321602 | 228.212542 | 12.2592984 | 234.600255
[8 empty] | 11.998634 | 236.529439 | 12.4823994 | 229.486117 | 12.3485617 | 232.921541
[8 empty] | 12.1896529 | 236.347353 | 12.5597699 | 232.821671 | 12.4366363 | 236.039152
[8 empty] | 12.3557665 | 239.989069 | 12.613471 | 232.033267 | 12.6015987 | 235.319703
[8 empty] | 12.5551486 | 238.410992 | 12.7646982 | 232.215207 | 12.8001433 | 237.058371
[8 empty] | 12.7455615 | 238.471687 | 12.7620364 | 233.792014 | 12.8876938 | 236.219014
[8 empty] | 12.9364711 | 239.200031 | 12.8419144 | 230.395814 | 12.9385925 | 232.921541
[8 empty] | 13.0776446 | 241.992013 | 12.9573682 | 228.515774 | 13.0938428 | 231.242827
[8 empty] | 13.1072003 | 245.9979 | 13.1262468 | 234.519771 | 13.1556657 | 233.401173
[8 empty] | 13.1252118 | 243.448699 | 13.2994058 | 229.971289 | 13.174943 | 235.319703
[8 empty] | 13.2340102 | 238.289602 | 13.4857938 | 230.092581 | 13.2885027 | 233.401173
[8 empty] | 13.3648939 | 243.266613 | 13.6741781 | 229.668056 | 13.4646186 | 235.499566
[8 empty] | 13.481451 | 241.202974 | 13.8680019 | 232.579085 | 13.6409286 | 239.636396
[8 empty] | 13.6556456 | 241.081584 | 14.064643 | 234.641064 | 13.8268121 | 235.55952
[8 empty] | 13.7400229 | 244.966081 | 14.2351549 | 232.3365 | 13.9494902 | 240.355845
[8 empty] | 13.8942671 | 241.627841 | 14.3351545 | 235.004943 | 13.9727087 | 240.715569
[8 empty] | 14.0827502 | 245.148166 | 14.3539596 | 235.672054 | 14.1375984 | 235.799336
[8 empty] | 14.1642311 | 241.020888 | 14.3715905 | 236.339164 | 14.2838287 | 237.538004
[8 empty] | 14.1977949 | 242.234794 | 14.5091524 | 232.397146 | 14.4745128 | 241.375064
[8 empty] | 14.2705848 | 246.179986 | 14.6921479 | 231.911975 | 14.6434736 | 235.079887
[8 empty] | 14.360968 | 247.575977 | 14.8778763 | 236.035932 | 14.8389138 | 237.837774
[8 empty] | 14.4095273 | 243.509394 | 15.0274319 | 234.155893 | 15.0296235 | 236.878509
[8 empty] | 14.4357914 | 247.211805 | 15.2290907 | 233.913307 | 15.2201673 | 238.137544
[8 empty] | 14.608386 | 243.266613 | 15.4238785 | 232.093914 | 15.4184805 | 241.734788
[8 empty] | 14.7924175 | 245.330252 | 15.6034558 | 233.18555 | 15.5906548 | 237.717866
[8 empty] | 14.9732105 | 244.055652 | 15.7979549 | 235.975286 | 15.7470484 | 235.499566
[8 empty] | 15.1492408 | 246.240681 | 15.996749 | 232.033267 | 15.8553407 | 237.418096
[8 empty] | 15.3223014 | 248.061539 | 16.1943765 | 235.368821 | 16.019555 | 239.576442
[8 empty] | 15.5044994 | 242.113403 | 16.3792963 | 231.548096 | 16.2208119 | 243.053778
[8 empty] | 15.6795718 | 245.208862 | 16.580264 | 230.45646 | 16.3821764 | 239.816258
[8 empty] | 15.8747478 | 245.694424 | 16.7431808 | 234.641064 | 16.4324913 | 239.756304
[8 empty] | 16.0644195 | 247.879453 | 16.8600836 | 237.4308 | 16.4554994 | 240.175983
[8 empty] | 16.2537223 | 246.908329 | 16.9604632 | 231.972621 | 16.5214743 | 244.192905
[8 empty] | 16.450128 | 248.850577 | 16.9827221 | 236.278518 | 16.5240461 | 240.895431
[8 empty] | 16.6480649 | 246.726243 | 17.1369093 | 233.731368 | 16.5388926 | 241.974605
[8 empty] | 16.8433883 | 244.419823 | 17.2686798 | 238.401143 | 16.600663 | 242.574145
[8 empty] | 17.0447878 | 248.789882 | 17.4509866 | 237.066922 | 16.7823264 | 242.334329
[8 empty] | 17.2275338 | 245.390947 | 17.6363779 | 238.097911 | 16.9464882 | 243.23364
[8 empty] | 17.3643643 | 245.087471 | 17.8115357 | 238.340497 | 17.1578757 | 244.432721
[8 empty] | 17.4765737 | 248.425711 | 18.0155152 | 233.973953 | 17.3686263 | 241.91465
[8 empty] | 17.530145 | 249.275444 | 18.1882594 | 237.915972 | 17.5434781 | 243.23364
[8 empty] | 17.5342425 | 247.090415 | 18.3272185 | 233.610075 | 17.7403983 | 242.754007
[8 empty] | 17.5409034 | 248.122234 | 18.3865555 | 237.855325 | 17.9209882 | 241.61488
[8 empty] | 17.6464498 | 247.758063 | 18.5614195 | 238.27985 | 18.0163065 | 238.617177
[8 empty] | 17.7022077 | 247.272501 | 18.7208236 | 236.339164 | 18.1174891 | 237.418096
[8 empty] | 17.7133296 | 254.191761 | 18.9164546 | 238.037265 | 18.2246766 | 239.456534
[8 empty] | 17.7252375 | 253.766894 | 19.0971173 | 237.066922 | 18.3641883 | 240.295891
[8 empty] | 17.9159502 | 248.547101 | 19.2892143 | 238.946961 | 18.4491935 | 242.574145
[8 empty] | 18.094567 | 249.45753 | 19.4677603 | 239.432133 | 18.6239037 | 241.135248
[8 empty] | 18.1348222 | 249.761006 | 19.6596491 | 236.703043 | 18.8248347 | 239.216718
[8 empty] | 18.2593691 | 249.154054 | 19.8580925 | 237.370154 | 18.9987298 | 240.595661
[8 empty] | 18.4510091 | 246.726243 | 20.0471946 | 236.945629 | 19.1875309 | 243.473456
[8 empty] | 18.4643566 | 249.093358 | 20.0803871 | 239.250193 | 19.4068863 | 238.017636
[8 empty] | 18.4974646 | 251.399778 | 20.0941902 | 235.186882 | 19.5671233 | 239.69635
[8 empty] | 18.5082006 | 246.786938 | 20.1211659 | 237.552093 | 19.7608909 | 240.835477
[8 empty] | 18.5429364 | 249.093358 | 20.1393673 | 238.340497 | 19.9744276 | 242.993824
[8 empty] | 18.5543681 | 250.974912 | 20.172743 | 235.975286 | 20.1512824 | 243.833181
[8 empty] | 18.5891624 | 246.847634 | 20.1839213 | 237.976618 | 20.3466803 | 245.15217
[8 empty] | 18.6014781 | 248.607796 | 20.2122667 | 235.914639 | 20.5388268 | 244.252859
[8 empty] | 18.6328775 | 250.671435 | 20.234915 | 236.217872 | 20.7205916 | 245.931573
[8 empty] | 18.6461691 | 247.211805 | 20.2646674 | 238.583083 | 20.9080351 | 243.23364
[8 empty] | 18.6775377 | 248.425711 | 20.2828096 | 235.065589 | 21.0961169 | 243.23364
[8 empty] | 18.6945058 | 250.550045 | 20.3021572 | 236.703043 | 21.1232934 | 245.272078
[8 empty] | 18.7249667 | 247.15111 | 20.3410364 | 239.068254 | 21.1410402 | 240.475753
[8 empty] | 18.7380702 | 248.18293 | 20.3525601 | 235.7327 | 21.1759681 | 243.413502
[8 empty] | 18.7679589 | 250.61074 | 20.3807438 | 237.855325 | 21.191807 | 245.931573
[8 empty] | 18.7819653 | 249.032663 | 20.4062944 | 240.038597 | 21.2240365 | 240.895431
[8 empty] | 18.8159067 | 247.515282 | 20.4237749 | 235.975286 | 21.2460411 | 243.23364
[8 empty] | 18.8278855 | 249.943092 | 20.447066 | 238.27985 | 21.2441088 | 244.8524
[8 empty] | 18.8617653 | 245.512338 | 20.4749475 | 240.281183 | 21.2853234 | 240.535707
[8 empty] | 18.8761095 | 247.090415 | 20.5002894 | 236.521104 | 21.3055257 | 242.574145
[8 empty] | 18.9099292 | 250.003787 | 20.5297747 | 238.46179 | 21.334282 | 245.272078
[8 empty] | 18.9208628 | 245.755119 | 20.5497485 | 239.492779 | 21.3439302 | 242.034559
[8 empty] | 18.9480885 | 248.30432 | 20.5701101 | 237.066922 | 21.383833 | 241.61488
[8 empty] | 18.9620874 | 249.821702 | 20.5924056 | 238.522436 | 21.3978728 | 243.893135
[8 empty] | 18.9920871 | 245.026776 | 20.6143774 | 240.220536 | 21.4379217 | 245.691757
[8 empty] | 19.013462 | 248.061539 | 20.6409048 | 237.188215 | 21.4602434 | 241.31511
[8 empty] | 19.0365402 | 249.578921 | 20.6667535 | 238.643729 | 21.4876937 | 243.413502
[8 empty] | 19.0596178 | 245.390947 | 20.6826977 | 240.887647 | 21.5144615 | 245.45194
[8 empty] | 19.0821718 | 247.515282 | 20.7063166 | 236.824336 | 21.5510901 | 240.715569
[8 empty] | 19.1038195 | 249.275444 | 20.7238658 | 239.432133 | 21.5804712 | 241.974605
[8 empty] | 19.1198307 | 246.058595 | 20.7445866 | 235.853993 | 21.608595 | 244.013043
[8 empty] | 19.149965 | 248.607796 | 20.76595 | 237.976618 | 21.5738937 | 241.674834
[8 empty] | 19.1653438 | 250.671435 | 20.7882528 | 240.341829 | 21.6321056 | 242.034559
[8 empty] | 19.1949004 | 246.058595 | 20.8107363 | 236.521104 | 21.6423649 | 243.23364
[8 empty] | 19.2114837 | 248.122234 | 20.8349763 | 238.401143 | 21.6682406 | 243.773226
[8 empty] | 19.2404827 | 250.792826 | 20.8536981 | 240.645061 | 21.7340025 | 240.835477
[8 empty] | 19.2544365 | 247.636672 | 20.8777356 | 238.401143 | 21.707445 | 242.813961
[8 empty] | 19.2855888 | 248.30432 | 20.9019061 | 238.825668 | 21.7909191 | 240.116029
[8 empty] | 19.2970466 | 248.547101 | 20.9249386 | 238.583083 | 21.7671734 | 239.816258
[8 empty] | 19.3316789 | 247.818758 | 20.9462257 | 234.701711 | 21.7996122 | 241.61488
[8 empty] | 19.3421496 | 246.969024 | 20.9688344 | 236.703043 | 21.8328073 | 238.737085
[8 empty] | 19.3741985 | 248.243625 | 20.9914205 | 238.704375 | 21.8292787 | 238.617177
[8 empty] | 19.3888573 | 244.662604 | 21.0143929 | 234.519771 | 21.9060293 | 240.775523
[8 empty] | 19.4163926 | 246.422767 | 21.0396949 | 236.703043 | 21.9472904 | 236.278968
[8 empty] | 19.4369384 | 248.425711 | 21.0648516 | 238.765022 | 21.9331532 | 238.197498
[8 empty] | 19.4601438 | 250.246568 | 21.0889929 | 235.065589
[8 empty] | 19.4849094 | 246.058595 | 21.1151859 | 236.703043
[8 empty] | 19.5052347 | 248.668492 | 21.1315565 | 239.31084
[8 empty] | 19.5325946 | 250.367959 | 21.1629878 | 235.126236
[8 empty] | 19.5482235 | 246.969024 | 21.1806932 | 236.824336
[8 empty] | 19.579399 | 249.336139 | 21.2036841 | 240.099243
[8 empty] | 19.5918924 | 249.578921 | 21.2260108 | 235.186882
[8 empty] | 19.6238385 | 246.969024 | 21.2452555 | 237.066922
[8 empty] | 19.6340367 | 248.911273 | 21.2660898 | 239.977951
[8 empty] | 19.6619344 | 250.307264 | 21.290784 | 235.672054
[8 empty] | 19.6785298 | 246.362072 | 21.3012325 | 237.309507
[8 empty] | 19.6962825 | 248.243625 | 21.3200718 | 239.492779
[8 empty] | 19.7232868 | 250.428654 | 21.3376888 | 235.611407
[8 empty] | 19.7455111 | 246.179986 | 21.3546257 | 237.4308
[8 empty] | 19.7686512 | 248.18293 | 21.3659729 | 239.856658
[8 empty] | 19.7848459 | 250.671435 | 21.3734494 | 236.035932
[8 empty] | 19.805806 | 245.815814 | 21.3829104 | 237.976618
[8 empty] | 19.8249856 | 248.000844 | 21.3969705 | 239.917304
[8 empty] | 19.8430695 | 250.003787 | 21.4087968 | 236.339164
[8 empty] | 19.8751346 | 245.573033 | 21.4543889 | 238.46179
[8 empty] | 19.8970453 | 247.333196 | 21.4547636 | 240.281183
[8 empty] | 19.9145008 | 249.639616 | 21.4900127 | 236.157225
[8 empty] | 19.9413653 | 245.815814 | 21.5017541 | 238.522436
[8 empty] | 19.9527078 | 246.908329 | 21.5262161 | 240.523769
[8 empty] | 19.9873081 | 248.911273 | 21.5521697 | 236.339164
[8 empty] | 19.9986306 | 248.789882 | 21.5615538 | 238.704375
[8 empty] | 20.0286822 | 246.665548 | 21.5745342 | 240.766354
[8 empty] | 20.0440081 | 249.093358 | 21.5850225 | 236.945629
[8 empty] | 20.0760485 | 250.853521 | 21.5979384 | 239.250193
[8 empty] | 20.0909344 | 245.9979 | 21.6289395 | 235.672054
[8 empty] | 20.1212572 | 248.971968 | 21.6376763 | 237.734032
[8 empty] | 20.1384889 | 250.307264 | 21.6613564 | 238.946961
[8 empty] | 20.1679189 | 245.633728 | 21.6901762 | 235.490114
[8 empty] | 20.1857541 | 247.818758 | 21.7237671 | 237.552093
[8 empty] | 20.2142343 | 250.185873 | 21.7333862 | 239.674718
[8 empty] | 20.2319456 | 245.026776 | 21.765658 | 237.188215
[8 empty] | 20.2634474 | 246.604853 | 21.7805919 | 237.61274
[8 empty] | 20.2809003 | 249.032663 | 21.7785142 | 238.401143
[8 empty] | 20.3128445 | 249.700311 | 21.7986859 | 236.035932
[8 empty] | 20.3306884 | 247.818758 | 21.8125536 | 238.583083
[8 empty] | 20.3593516 | 246.301376 | 21.8431956 | 240.341829
[8 empty] | 20.3866193 | 247.211805 | 21.8555077 | 235.914639
[8 empty] | 20.4138017 | 248.000844 | 21.8871877 | 238.401143
[8 empty] | 20.442547 | 246.058595 | 21.9061624 | 240.705708
[8 empty] | 20.4714241 | 248.243625 | 21.9269685 | 236.278518
[8 empty] | 20.4984898 | 250.003787 | 21.955315 | 238.583083
[8 empty] | 20.5275217 | 245.633728 | 21.9743148 | 240.766354
[8 empty] | 20.5586155 | 247.818758 | 22.0054619 | 236.58175
[8 empty] | 20.5907418 | 248.547101 | 22.0289101 | 238.704375
[8 empty] | 20.6209317 | 247.333196 | 22.0517318 | 239.007608
[8 empty] | 20.6505845 | 243.873566 | 22.062051 | 236.217872
[8 empty] | 20.6828645 | 244.541214 | 22.0634678 | 238.158558
[8 empty] | 20.719472 | 246.179986 | 22.1105006 | 240.038597
[8 empty] | 20.8172072 | 246.847634 | 22.1434643 | 236.035932
[8 empty] | 19.1271529 | 244.055652 | 22.1516629 | 237.915972
[8 empty] | 19.1433853 | 246.422767 | 22.1873869 | 240.948294
[8 empty] | 19.1441414 | 247.879453 | 22.1818146 | 235.368821
[8 empty] | 19.144547 | 243.205918 | 22.2368892 | 237.370154
[8 empty] | 19.1538994 | 245.755119 | 22.2506368 | 239.796011
[8 empty] | 19.1418942 | 247.575977 | 22.2858521 | 237.61274
[8 empty] | 19.1729844 | 243.266613 | 22.2977327 | 237.248861
[8 empty] | 19.1717691 | 245.148166 | 22.3028652 | 238.825668
[8 empty] | 19.161606 | 247.211805 | 22.3290479 | 237.127568
[8 empty] | 19.1664016 | 242.598965 | 22.3752786 | 239.31084
[8 empty] | 19.139747 | 244.480518 | 22.3947545 | 235.853993
[8 empty] | 19.1449514 | 247.090415 | 22.4332901 | 236.460457
[8 empty] | 19.1452806 | 242.477575 | 22.4528888 | 238.643729
[8 empty] | 19.144592 | 244.298433 | 22.4701907 | 236.278518
[8 empty] | 19.1409111 | 246.301376 | 22.5009129 | 236.460457
[8 empty] | 19.1383799 | 242.659661 | 22.5400827 | 238.340497
[8 empty] | 19.1312213 | 244.359128 | 22.5533679 | 239.917304
[8 empty] | 19.137135 | 245.87651 | 22.5894237 | 235.793346
[8 empty] | 19.1397172 | 241.081584 | 22.602124 | 237.976618
[8 empty] | 19.1370033 | 243.509394 | 22.6293155 | 239.735365
[8 empty] | 19.1398215 | 245.330252 | 22.6526956 | 235.611407
[8 empty] | 19.1394658 | 240.353241 | 22.6774728 | 237.552093
[8 empty] | 19.1389548 | 242.841746 | 22.7112934 | 239.432133
[8 empty] | 19.1389773 | 241.749232 | 22.7253352 | 236.703043
[10 empty] | 22.7576596 | 237.248861
[9 empty] | 254.191761 | 22.7853298 | 238.643729
[10 empty] | 22.8087004 | 238.158558
[10 empty] | 22.8329139 | 234.216539
[10 empty] | 22.8631952 | 236.399811
[10 empty] | 22.8962743 | 238.583083
[10 empty] | 22.8590536 | 233.731368
[10 empty] | 22.9562126 | 235.550761
[10 empty] | 22.9829361 | 237.4308
[10 empty] | 23.0135624 | 234.277186
[10 empty] | 22.9492783 | 235.186882
[10 empty] | 22.9586449 | 237.248861
[10 empty] | 22.9122472 | 234.155893
[10 empty] | 22.943249 | 235.550761
[10 empty] | 22.9088171 | 237.552093
[10 empty] | 22.8589417 | 234.277186
[10 empty] | 22.6898309 | 235.004943
[10 empty] | 21.4912216 | 236.884982
[10 empty] | 20.9276843 | 235.853993
[10 empty] | 20.9314019 | 234.519771
[10 empty] | 20.9416454 | 236.945629
[10 empty] | 20.9359016 | 233.913307
[10 empty] | 20.9402669 | 234.88365
[10 empty] | 20.9303386 | 236.884982
[10 empty] | 20.8888855 | 236.339164
[10 empty] | 20.8628567 | 234.641064
[10 empty] | 20.9435512 | 236.945629

## Aleris 5ST 2mm_result
[9 empty] | 2014-160 |  | 2014-156 |  | 2014-164
| R value | Yielding Stress | Tensile stress (K) | n_value | uniform elongation | TE |  | Engineering Strain | RD | Engineering Strain | DD | Engineering Strain | TD
|  | MPa | Rm_tech(MPa) | 6~12% | Ag_tech(%) | % |  | 0 | -2.84063415 | 0 | 1.59722004 | 0 | 1.67233482
2014-155 | 0.724 | 110.82 | 240.25 | 0.323 | 21.44 | 24.72 |  | -0.00189634596 | -2.478 | 0.00101344648 | 1.62679819 | -0.000347016496 | 1.79178731
2014-156 | 0.71 | 112.4 | 241.3 | 0.321 | 21.27 | 25.32 | 45° | -0.00192413201 | -2.59887805 | 0.00135936986 | 1.65637634 | -0.000338607179 | 1.88137668
2014-157 | 0.731 | 112.19 | 242.8 | 0.321 | 23.73 | 26.4 |  | 0.000528158282 | -2.62909756 | 0.00235179972 | 1.47890745 | -0.000304938677 | 1.55288234
2014-160 | 0.674 | 116.79 | 250.64 | 0.329 | 20.5 | 22.73 | 0° | -0.00029568061 | -2.87085366 | 0.00224721157 | 1.65637634 | -0.000255319017 | 1.61260858
2014-161 | 0.68 | 115.23 | 248.57 | 0.322 | 18.63 | 20.1 |  | -0.000156079093 | -2.59887805 | 0.00224120036 | 1.77468893 | -0.000354980953 | 1.52301921
2014-162 | 0.688 | 114.56 | 248.01 | 0.314 | 17.24 | 22.59 |  | 0.00150572079 | -2.59887805 | -0.000750939825 | 1.50848559 | -6.2328033e-05 | 1.76192419
2014-163 | 0.686 | 114.65 | 239.5 | 0.305 | 26.02 | 26.76 |  | 0.0026901173 | -1.66207317 | 0.00138603384 | 1.83384523 | 0.000653356163 | 2.00082916
2014-164 | 0.65 | 112.67 | 238.31 | 0.312 | 21.65 | 24.75 | 90° | 0.00667672027 | 1.32965854 | 0.00239876984 | 2.69161155 | 0.00307754556 | 3.01617531
2014-165 | 0.675 | 113.44 | 237.8 | 0.303 | 21.02 | 23.09 |  | 0.0102272191 | 4.35160976 | 0.00827111732 | 4.46630048 | 0.00582247909 | 5.01700447
Direction | Averaged | [6 empty] | 0.0147302399 | 7.10158537 | 0.00601765161 | 6.06352053 | 0.00837648055 | 6.5698868
45 | 0.6908889 | 111.8033 | 243.02 | 0.3216667 | 21.27778 | 25.48 |  | 0.0208178616 | 10.2746341 | 0.0109723342 | 8.07483465 | 0.0128115543 | 8.86934719
0 | 0.6806667 | 115.5267 | 249.0733 | 0.3216667 | 18.79 | 21.80667 |  | 0.0273094283 | 14.4751463 | 0.018897123 | 12.0383066 | 0.0208615814 | 13.4384048
90 | 0.6703333 | 113.5867 | 238.5367 | 0.3066667 | 22.89667 | 24.86667 |  | 0.0375505702 | 20.8816829 | 0.0289321484 | 17.9539364 | 0.0312149988 | 19.7096604
[8 empty] | 0.0489555416 | 28.5272195 | 0.0405697439 | 25.614677 | 0.0425956304 | 28.1011976
[8 empty] | 0.0553272065 | 36.1425366 | 0.053535642 | 33.4233083 | 0.0519644268 | 35.1488944
[8 empty] | 0.0651145214 | 42.186439 | 0.0600105874 | 39.4572506 | 0.0602548557 | 40.8527507
[8 empty] | 0.0787013684 | 47.7770488 | 0.0722079766 | 45.7278182 | 0.0689047909 | 46.825375
[8 empty] | 0.0828115805 | 53.6094146 | 0.0811457328 | 52.4124799 | 0.0793309037 | 53.2160831
[8 empty] | 0.0964461537 | 59.6533171 | 0.0885505325 | 59.0675634 | 0.0896281934 | 60.5624111
[8 empty] | 0.106195438 | 66.6038049 | 0.101241059 | 65.6930687 | 0.0994884027 | 67.5802447
[8 empty] | 0.111019454 | 73.4938537 | 0.112938511 | 71.9340581 | 0.109758377 | 74.3293103
[8 empty] | 0.123140898 | 79.6284146 | 0.121417903 | 78.263782 | 0.118183809 | 80.9290602
[8 empty] | 0.135550272 | 85.0679268 | 0.129824873 | 83.7357395 | 0.127413311 | 87.3197683
[8 empty] | 0.147504788 | 90.2354634 | 0.142601688 | 89.385166 | 0.137134873 | 93.5312976
[8 empty] | 0.156651934 | 95.6447561 | 0.154269992 | 94.2064043 | 0.146502847 | 99.4143326
[8 empty] | 0.168761595 | 100.600756 | 0.162356597 | 98.9684862 | 0.15814367 | 104.93901
[8 empty] | 0.180161133 | 105.405659 | 0.171987468 | 103.493943 | 0.170711814 | 109.597657
[8 empty] | 0.187552249 | 109.485293 | 0.181773329 | 108.078556 | 0.185176883 | 113.539589
[8 empty] | 0.204384326 | 112.990756 | 0.203012804 | 111.125105 | 0.225586259 | 116.645354
[8 empty] | 0.224793523 | 114.803927 | 0.22771756 | 112.396966 | 0.259614709 | 110.702593
[8 empty] | 0.247660871 | 115.801171 | 0.244450742 | 111.361731 | 0.286030843 | 110.851908
[8 empty] | 0.272499467 | 116.737976 | 0.265568673 | 112.160341 | 0.310505206 | 111.598486
[8 empty] | 0.297493961 | 117.161049 | 0.292386503 | 112.278653 | 0.335859159 | 112.404791
[8 empty] | 0.320841099 | 116.828634 | 0.326662585 | 112.781482 | 0.365559119 | 112.673559
[8 empty] | 0.342832783 | 116.617098 | 0.353664868 | 112.219497 | 0.391035424 | 112.136022
[8 empty] | 0.366151805 | 116.858854 | 0.381925952 | 112.544857 | 0.416463966 | 112.912464
[8 empty] | 0.384472854 | 116.768195 | 0.411856993 | 112.899794 | 0.443746865 | 112.583969
[8 empty] | 0.40737694 | 116.284683 | 0.438234524 | 112.456122 | 0.465181082 | 113.479863
[8 empty] | 0.431605852 | 116.43578 | 0.462839198 | 112.574435 | 0.494926273 | 113.509726
[8 empty] | 0.461427865 | 116.768195 | 0.488135716 | 112.219497 | 0.519046532 | 113.181232
[8 empty] | 0.488696943 | 116.49622 | 0.515965531 | 112.308231 | 0.545280247 | 113.599315
[8 empty] | 0.514179167 | 116.586878 | 0.543370083 | 112.219497 | 0.572110976 | 113.539589
[8 empty] | 0.54111124 | 116.556659 | 0.57514814 | 112.456122 | 0.599679794 | 113.659042
[8 empty] | 0.568011769 | 117.281927 | 0.604684341 | 112.189919 | 0.626915183 | 114.106989
[8 empty] | 0.59728347 | 116.949512 | 0.629107593 | 112.367388 | 0.656218413 | 113.659042
[8 empty] | 0.622751547 | 117.584122 | 0.653309928 | 112.249075 | 0.680044408 | 113.659042
[8 empty] | 0.647533465 | 117.372585 | 0.678484447 | 112.189919 | 0.706555506 | 113.987536
[8 empty] | 0.672565888 | 117.281927 | 0.704297868 | 112.722325 | 0.728507299 | 114.047262
[8 empty] | 0.703039616 | 117.009951 | 0.732713861 | 112.515278 | 0.747896859 | 113.718768
[8 empty] | 0.721902041 | 116.949512 | 0.758470562 | 112.544857 | 0.762996972 | 113.868084
[8 empty] | 0.746265067 | 117.372585 | 0.784907271 | 112.515278 | 0.775307816 | 114.047262
[8 empty] | 0.775771944 | 117.009951 | 0.811198486 | 112.515278 | 0.78857824 | 114.017399
[8 empty] | 0.803865474 | 117.07039 | 0.833962273 | 112.396966 | 0.799092604 | 114.226441
[8 empty] | 0.826414967 | 116.919293 | 0.860865098 | 112.515278 | 0.820954861 | 114.345894
[8 empty] | 0.843831807 | 117.281927 | 0.887858641 | 112.574435 | 0.844046362 | 113.987536
[8 empty] | 0.853223127 | 117.281927 | 0.911194526 | 112.456122 | 0.867726432 | 114.584798
[8 empty] | 0.858132893 | 118.188512 | 0.932627588 | 112.130762 | 0.884750909 | 114.614662
[8 empty] | 0.861350818 | 119.125317 | 0.94978177 | 112.160341 | 0.897279766 | 115.331377
[8 empty] | 0.86760104 | 119.790146 | 0.960367545 | 112.515278 | 0.904609934 | 115.898776
[8 empty] | 0.87231724 | 118.460488 | 0.967839201 | 112.308231 | 0.910364781 | 116.197407
[8 empty] | 0.876908796 | 120.062122 | 0.971522437 | 112.958951 | 0.915187533 | 117.18289
[8 empty] | 0.880130599 | 120.908268 | 0.971822986 | 113.254732 | 0.920206785 | 117.959331
[8 empty] | 0.880776606 | 121.39178 | 0.972721773 | 113.757561 | 0.925901077 | 118.735772
[8 empty] | 0.885103796 | 122.63078 | 0.975713475 | 114.585749 | 0.930935983 | 119.183719
[8 empty] | 0.901284781 | 122.661 | 0.979659419 | 115.709719 | 0.93560436 | 119.57194
[8 empty] | 0.914501489 | 123.325829 | 0.979229543 | 116.597063 | 0.943805177 | 120.378244
[8 empty] | 0.927586263 | 123.86978 | 0.982137699 | 117.691454 | 0.958972649 | 120.617149
[8 empty] | 0.94474627 | 124.323073 | 0.985975966 | 118.490065 | 0.972925403 | 121.722085
[8 empty] | 0.961420957 | 124.413732 | 0.989894297 | 118.933737 | 0.989792271 | 121.184548
[8 empty] | 0.985179861 | 124.836805 | 0.995163229 | 119.732347 | 1.0060196 | 122.259621
[8 empty] | 1.00950455 | 124.987902 | 1.00736748 | 120.619691 | 1.02312717 | 121.901263
[8 empty] | 1.03051707 | 125.531854 | 1.02474153 | 120.442222 | 1.04164564 | 122.737431
[8 empty] | 1.04633759 | 126.619756 | 1.03771795 | 121.004207 | 1.06570928 | 123.006199
[8 empty] | 1.06420115 | 125.682951 | 1.0588062 | 121.12252 | 1.08445594 | 123.215241
[8 empty] | 1.08207105 | 126.529098 | 1.08065431 | 121.329567 | 1.10322292 | 123.752777
[8 empty] | 1.10057794 | 126.921951 | 1.10587159 | 121.891552 | 1.12398246 | 123.603461
[8 empty] | 1.11279615 | 127.133488 | 1.13038435 | 121.773239 | 1.14313226 | 124.230587
[8 empty] | 1.11863323 | 127.526341 | 1.15511133 | 121.832395 | 1.16388466 | 124.379902
[8 empty] | 1.12952584 | 128.493366 | 1.18175692 | 122.069021 | 1.17965795 | 124.797986
[8 empty] | 1.14337007 | 127.345024 | 1.20760529 | 122.098599 | 1.19246014 | 125.007028
[8 empty] | 1.15411372 | 129.218634 | 1.2302898 | 122.778896 | 1.20570694 | 125.514701
[8 empty] | 1.16154184 | 129.309293 | 1.25500863 | 122.069021 | 1.21876921 | 125.723743
[8 empty] | 1.17305649 | 130.12522 | 1.27579875 | 123.19299 | 1.22687456 | 126.589773
[8 empty] | 1.19274236 | 129.399951 | 1.30200684 | 122.660584 | 1.23391675 | 127.03772
[8 empty] | 1.21505313 | 130.850488 | 1.31932195 | 123.370459 | 1.24125142 | 127.276625
[8 empty] | 1.23628646 | 130.366976 | 1.33075265 | 124.198647 | 1.25540961 | 127.963477
[8 empty] | 1.25968984 | 131.30378 | 1.33499254 | 124.464851 | 1.26790556 | 127.634983
[8 empty] | 1.28139233 | 131.998829 | 1.33888157 | 124.79021 | 1.28485266 | 128.351698
[8 empty] | 1.29348593 | 132.60322 | 1.3421497 | 126.002914 | 1.30595579 | 128.501013
[8 empty] | 1.30076304 | 132.844976 | 1.34629691 | 125.056414 | 1.32765754 | 128.859371
[8 empty] | 1.42542833 | 133.509805 | 1.43214062 | 128.901573 | 1.46132381 | 130.740747
[8 empty] | 1.5118597 | 136.018024 | 1.60566893 | 130.262168 | 1.59770523 | 131.517189
[8 empty] | 1.64141037 | 140.490512 | 1.75869435 | 131.741075 | 1.64519651 | 136.205699
[8 empty] | 1.75120886 | 143.11961 | 1.77658876 | 133.338295 | 1.78922044 | 138.236391
[8 empty] | 1.83825186 | 142.998732 | 1.88992426 | 138.21869 | 1.95004145 | 138.684338
[8 empty] | 1.96838112 | 146.897049 | 2.06083255 | 139.283503 | 2.00827348 | 140.864346
[8 empty] | 2.10858626 | 150.251415 | 2.24557108 | 139.194769 | 2.110326 | 143.910384
[8 empty] | 2.21059316 | 152.850293 | 2.26817133 | 143.542757 | 2.17880431 | 145.40354
[8 empty] | 2.29846653 | 152.699195 | 2.31098379 | 145.761118 | 2.36326685 | 146.508476
[8 empty] | 2.41109808 | 153.364024 | 2.48244012 | 147.624541 | 2.53173898 | 148.927389
[8 empty] | 2.51759916 | 157.866732 | 2.65285684 | 148.718933 | 2.55730795 | 150.002461
[8 empty] | 2.64960129 | 158.440902 | 2.82687458 | 149.576699 | 2.70092567 | 152.690142
[8 empty] | 2.76290053 | 162.067244 | 2.83841741 | 152.297889 | 2.7160634 | 155.795907
[8 empty] | 2.82895619 | 162.369439 | 2.84372334 | 153.540171 | 2.88658881 | 156.452895
[8 empty] | 2.96625025 | 164.243049 | 2.99076743 | 156.11347 | 3.0707217 | 156.572348
[8 empty] | 3.07603397 | 164.394146 | 3.16402124 | 156.941658 | 3.1911376 | 158.364135
[8 empty] | 3.16773704 | 167.929829 | 3.34122721 | 158.5093 | 3.19776039 | 161.440037
[8 empty] | 3.2526567 | 168.53422 | 3.48669823 | 159.337488 | 3.33707045 | 160.812911
[8 empty] | 3.40663392 | 173.308902 | 3.49251311 | 161.526271 | 3.37363659 | 162.246341
[8 empty] | 3.47760088 | 171.01222 | 3.49603226 | 163.064335 | 3.52549162 | 164.515938
[8 empty] | 3.5390459 | 175.96822 | 3.5512079 | 164.602399 | 3.70609062 | 165.232653
[8 empty] | 3.63726103 | 173.46 | 3.72396009 | 166.02215 | 3.87535619 | 167.054304
[8 empty] | 3.74919141 | 171.314415 | 3.89888216 | 167.116541 | 3.89927282 | 170.130205
[8 empty] | 3.87206108 | 177.630293 | 4.03762563 | 168.920808 | 3.91932317 | 169.682258
[8 empty] | 3.8976067 | 181.52861 | 4.21204221 | 168.89123 | 3.99767268 | 170.160068
[8 empty] | 3.98215457 | 178.869293 | 4.23572481 | 169.187012 | 4.11986871 | 171.235141
[8 empty] | 4.14752273 | 183.674195 | 4.2449228 | 173.091327 | 4.18254812 | 173.265833
[8 empty] | 4.27008173 | 182.918707 | 4.23849177 | 172.795546 | 4.37079267 | 174.340905
[8 empty] | 4.30537405 | 185.759341 | 4.28296087 | 173.949094 | 4.53914307 | 174.938168
[8 empty] | 4.30885377 | 186.212634 | 4.45591267 | 174.925173 | 4.71077821 | 174.400632
[8 empty] | 4.39097142 | 188.418659 | 4.62314947 | 175.457579 | 4.72353387 | 178.581469
[8 empty] | 4.39898524 | 186.514829 | 4.69105977 | 176.197033 | 4.72430732 | 179.26832
[8 empty] | 4.52616892 | 187.542293 | 4.69513236 | 178.740754 | 4.77074518 | 182.224769
[8 empty] | 4.64514487 | 184.580781 | 4.69894969 | 178.711176 | 4.94898959 | 180.22394
[8 empty] | 4.74172066 | 189.687878 | 4.80474116 | 177.468893 | 4.97729377 | 182.344222
[8 empty] | 4.79644625 | 193.586195 | 5.00088533 | 177.67594 | 4.97531359 | 181.209423
[8 empty] | 4.94559581 | 188.630195 | 5.08577851 | 179.421051 | 4.98347011 | 185.121492
[8 empty] | 5.12289663 | 194.432341 | 5.10885071 | 182.881695 | 4.98304969 | 181.806686
[8 empty] | 5.25432087 | 195.429585 | 5.1718681 | 185.307103 | 5.02725663 | 187.839036
[8 empty] | 5.26503029 | 194.492781 | 5.17906045 | 181.314053 | 5.2121109 | 183.688062
[8 empty] | 5.37526423 | 198.149341 | 5.24652858 | 184.094399 | 5.4002758 | 185.00204
[8 empty] | 5.41190334 | 195.882878 | 5.42342066 | 183.946508 | 5.58043274 | 184.583956
[8 empty] | 5.53562185 | 195.097171 | 5.57265464 | 186.519807 | 5.70346626 | 189.332192
[8 empty] | 5.68077192 | 200.838878 | 5.6985623 | 188.471965 | 5.72536073 | 187.480679
[8 empty] | 5.75440956 | 200.657561 | 5.82211254 | 186.667698 | 5.73204298 | 191.183706
[8 empty] | 5.78280908 | 203.588854 | 6.00728654 | 185.9874 | 5.87758837 | 190.317675
[8 empty] | 5.90543101 | 202.59161 | 6.13152653 | 188.117027 | 5.99330544 | 191.064254
[8 empty] | 6.10752395 | 201.201512 | 6.14661406 | 192.524171 | 6.00485057 | 194.528376
[8 empty] | 6.25433265 | 200.899317 | 6.15739622 | 191.10442 | 6.10745329 | 192.169189
[8 empty] | 6.38796053 | 202.228976 | 6.30523553 | 192.110077 | 6.29714353 | 192.049737
[8 empty] | 6.46469618 | 204.737195 | 6.48822959 | 192.317124 | 6.48153334 | 191.960147
[8 empty] | 6.5235754 | 202.531171 | 6.54594206 | 195.481986 | 6.6639656 | 193.393577
[8 empty] | 6.55147885 | 207.154756 | 6.54809549 | 195.748189 | 6.79174382 | 195.722901
[8 empty] | 6.68507381 | 206.338829 | 6.68398185 | 196.605956 | 6.84733872 | 197.24592
[8 empty] | 6.84930234 | 208.363537 | 6.69541299 | 198.794739 | 6.85446193 | 197.992498
[8 empty] | 6.85766572 | 210.358024 | 6.81723397 | 194.860845 | 6.85747243 | 200.859357
[8 empty] | 6.86911484 | 214.165683 | 7.01967497 | 194.446751 | 6.86856125 | 202.382377
[8 empty] | 6.9298472 | 208.272878 | 7.16301999 | 196.990472 | 6.9734866 | 199.754422
[8 empty] | 7.11096265 | 214.830512 | 7.26963043 | 199.711661 | 7.13799507 | 198.559897
[8 empty] | 7.30547599 | 209.391 | 7.27593147 | 201.101834 | 7.17611716 | 201.755251
[8 empty] | 7.42998981 | 214.37722 | 7.28416522 | 205.00615 | 7.34295258 | 199.485654
[8 empty] | 7.59992272 | 214.37722 | 7.40870146 | 199.593349 | 7.52089552 | 201.157989
[8 empty] | 7.63793376 | 218.66839 | 7.54388263 | 201.989179 | 7.7189204 | 201.187852
[8 empty] | 7.74180246 | 217.701366 | 7.69274722 | 202.906101 | 7.86128933 | 202.083745
[8 empty] | 7.75624904 | 216.522805 | 7.79545407 | 204.118806 | 8.05269527 | 203.517175
[8 empty] | 7.81779946 | 216.734341 | 7.90689682 | 205.420244 | 8.12015216 | 207.399381
[8 empty] | 7.90601509 | 221.17661 | 8.09150795 | 205.420244 | 8.12781808 | 208.384864
[8 empty] | 8.09096733 | 218.335976 | 8.14011834 | 208.9992 | 8.16515115 | 207.10075
[8 empty] | 8.25869612 | 220.783756 | 8.32938241 | 202.846945 | 8.19840078 | 209.848157
[8 empty] | 8.40807092 | 216.885439 | 8.52088039 | 203.172305 | 8.39940748 | 208.474454
[8 empty] | 8.49968371 | 217.822244 | 8.61709499 | 205.4794 | 8.51937623 | 209.907883
[8 empty] | 8.623317 | 221.509024 | 8.62154322 | 208.141434 | 8.59092232 | 207.309792
[8 empty] | 8.72198053 | 218.033781 | 8.68076572 | 209.383716 | 8.78180225 | 207.548697
[8 empty] | 8.86762413 | 226.162829 | 8.68511439 | 208.555528 | 8.97109975 | 207.130613
[8 empty] | 8.97101232 | 224.440317 | 8.7119412 | 207.07662 | 9.15609963 | 211.848986
[8 empty] | 9.02293773 | 225.407341 | 8.86721157 | 207.786496 | 9.32137232 | 212.237207
[8 empty] | 9.122293 | 223.62439 | 9.05143321 | 211.749968 | 9.35462867 | 211.729534
[8 empty] | 9.13864727 | 224.954049 | 9.23639128 | 208.20059 | 9.35588767 | 210.415556
[8 empty] | 9.20592806 | 226.978756 | 9.2523342 | 214.58947 | 9.52590872 | 211.490629
[8 empty] | 9.31721616 | 220.965073 | 9.26041985 | 215.181033 | 9.62906092 | 212.386523
[8 empty] | 9.36124765 | 226.283707 | 9.27108763 | 216.245847 | 9.63386122 | 214.715846
[8 empty] | 9.48953967 | 225.226024 | 9.49109858 | 209.383716 | 9.64056634 | 215.04434
[8 empty] | 9.67536808 | 224.712293 | 9.67320478 | 212.903516 | 9.66514717 | 213.849815
[8 empty] | 9.85140819 | 230.091366 | 9.86371355 | 213.731704 | 9.67027238 | 214.596394
[8 empty] | 9.90340973 | 231.964976 | 10.059793 | 212.282375 | 9.78357595 | 218.657778
[8 empty] | 10.0444446 | 228.187537 | 10.1970642 | 212.84436 | 9.98612748 | 216.358318
[8 empty] | 10.2350757 | 226.978756 | 10.2081902 | 215.831753 | 10.1518053 | 215.432561
[8 empty] | 10.3157991 | 230.997951 | 10.2541004 | 216.807831 | 10.2516566 | 213.819952
[8 empty] | 10.532835 | 230.454 | 10.3620009 | 217.813489 | 10.427459 | 218.000789
[8 empty] | 10.6526726 | 228.399073 | 10.5496631 | 215.417658 | 10.6218599 | 214.028994
[8 empty] | 10.7275622 | 229.970488 | 10.7443201 | 216.334581 | 10.7451748 | 217.552843
[8 empty] | 10.8349349 | 234.291878 | 10.864472 | 219.351552 | 10.9490516 | 219.016136
[8 empty] | 10.9203644 | 231.511683 | 11.0149793 | 221.451601 | 11.1162895 | 214.835298
[8 empty] | 11.028146 | 232.660024 | 11.1446675 | 219.469865 | 11.2812161 | 218.896683
[8 empty] | 11.1637316 | 234.110561 | 11.1601855 | 221.096663 | 11.3844567 | 221.614227
[8 empty] | 11.2828804 | 234.352317 | 11.1651855 | 220.564256 | 11.3902138 | 217.941063
[8 empty] | 11.359956 | 231.239707 | 11.1720347 | 222.871352 | 11.5004758 | 220.061345
[8 empty] | 11.4092244 | 236.286366 | 11.2073764 | 217.133191 | 11.5167425 | 221.16628
[8 empty] | 11.5020051 | 236.981415 | 11.3826408 | 221.924851 | 11.5278136 | 224.272045
[8 empty] | 11.6618136 | 238.431951 | 11.5684619 | 218.375473 | 11.5315312 | 223.704646
[8 empty] | 11.8521303 | 237.706683 | 11.7629485 | 220.623413 | 11.5421892 | 226.362464
[8 empty] | 11.9726557 | 236.769878 | 11.9334671 | 219.292396 | 11.7064861 | 225.197802
[8 empty] | 12.1701631 | 233.385293 | 12.0668278 | 220.771303 | 11.8900784 | 221.763543
[8 empty] | 12.3576377 | 233.778146 | 12.2336838 | 222.812196 | 12.0770092 | 223.794235
[8 empty] | 12.5417226 | 236.67922 | 12.4304687 | 225.237604 | 12.2781994 | 220.061345
[8 empty] | 12.7266242 | 237.374268 | 12.6141066 | 224.941822 | 12.4625333 | 221.554501
[8 empty] | 12.907472 | 238.069317 | 12.7177201 | 221.155819 | 12.6611458 | 221.793406
[8 empty] | 12.9931895 | 239.882488 | 12.7776177 | 224.350259 | 12.8558485 | 219.255041
[8 empty] | 13.1611231 | 235.077585 | 12.8269845 | 226.775668 | 12.938849 | 221.046828
[8 empty] | 13.2242536 | 237.132512 | 13.0042384 | 222.575571 | 13.0548703 | 224.570676
[8 empty] | 13.332269 | 237.313829 | 13.1347224 | 223.285446 | 13.1067751 | 225.914517
[8 empty] | 13.4580019 | 238.159976 | 13.2463219 | 222.575571 | 13.2331666 | 228.094525
[8 empty] | 13.5131255 | 239.036341 | 13.4421734 | 225.858745 | 13.415863 | 222.450395
[8 empty] | 13.5345454 | 241.967634 | 13.6365816 | 226.89398 | 13.5966158 | 224.063003
[8 empty] | 13.5433775 | 236.286366 | 13.8416996 | 228.432044 | 13.7115986 | 223.196973
[8 empty] | 13.63544 | 238.250634 | 13.9633327 | 224.705197 | 13.7645384 | 224.152593
[8 empty] | 13.7999783 | 240.094024 | 14.0406294 | 226.065792 | 13.8316214 | 224.779718
[8 empty] | 13.8867717 | 242.390707 | 14.0434455 | 226.509464 | 13.9926576 | 226.631232
[8 empty] | 14.0263036 | 239.15722 | 14.0563411 | 229.94053 | 14.1733275 | 227.168768
[8 empty] | 14.046159 | 243.176415 | 14.0653069 | 227.278496 | 14.1863954 | 232.633719
[8 empty] | 14.0504693 | 245.261561 | 14.1342528 | 227.485543 | 14.19993 | 228.512608
[8 empty] | 14.0561702 | 247.135171 | 14.2950289 | 229.230654 | 14.3228442 | 225.795064
[8 empty] | 14.0621304 | 240.637976 | 14.427642 | 228.994029 | 14.50605 | 227.318083
[8 empty] | 14.0685639 | 240.39622 | 14.6150145 | 230.206733 | 14.6939701 | 228.900829
[8 empty] | 14.0713179 | 242.269829 | 14.7933987 | 230.591249 | 14.88002 | 227.646578
[8 empty] | 14.0756432 | 243.992341 | 14.9809197 | 226.213683 | 14.9808388 | 228.213977
[8 empty] | 14.0855046 | 245.442878 | 15.0563887 | 232.602563 | 15.1644442 | 228.632061
[8 empty] | 14.1277069 | 240.607756 | 15.1172724 | 236.063206 | 15.3545454 | 229.169597
[8 empty] | 14.1475813 | 241.665439 | 15.2848351 | 233.756111 | 15.5483092 | 230.15508
[8 empty] | 14.1496566 | 243.629707 | 15.4132157 | 228.165841 | 15.7238263 | 230.244669
[8 empty] | 14.1570101 | 245.473098 | 15.4749213 | 228.4912 | 15.9096133 | 229.766859
[8 empty] | 14.1532932 | 240.39622 | 15.6083795 | 233.637798 | 15.9968162 | 227.616715
[8 empty] | 14.1660542 | 239.942927 | 15.6312121 | 234.939237 | 16.1824952 | 227.706304
[8 empty] | 14.1665022 | 241.725878 | 15.6362464 | 233.075813 | 16.217051 | 233.320571
[8 empty] | 14.1724375 | 243.962122 | 15.7776506 | 231.478593 | 16.3680186 | 230.782206
[8 empty] | 14.1970869 | 245.714854 | 15.9706847 | 231.774375 | 16.5444518 | 230.961384
[8 empty] | 14.2361447 | 241.997854 | 16.1803636 | 232.070156 | 16.6633991 | 229.139734
[8 empty] | 14.2455553 | 243.327512 | 16.3802902 | 232.395516 | 16.8488815 | 230.125217
[8 empty] | 14.2797633 | 245.382439 | 16.5807304 | 233.253282 | 17.0114913 | 233.440023
[8 empty] | 14.3059641 | 247.346707 | 16.7117409 | 232.572985 | 17.1799143 | 231.917004
[8 empty] | 14.3137452 | 246.379683 | 16.843689 | 233.075813 | 17.3048327 | 231.319742
[8 empty] | 14.3616662 | 244.68739 | 17.0165185 | 233.815267 | 17.3357844 | 229.736996
[8 empty] | 14.3711873 | 246.017049 | 17.2158323 | 234.199783 | 17.3396849 | 230.035628
[8 empty] | 14.3864357 | 247.648902 | 17.397997 | 234.258939 | 17.4283749 | 233.081666
[8 empty] | 14.4230638 | 240.124244 | 17.571705 | 230.916608 | 17.5297091 | 232.484404
[8 empty] | 14.4286556 | 241.514341 | 17.7627914 | 231.774375 | 17.719429 | 234.933179
[8 empty] | 14.4519751 | 243.418171 | 17.789619 | 232.927923 | 17.9036366 | 235.142221
[8 empty] | 14.4874346 | 245.231341 | 17.7985231 | 234.584299 | 18.1028875 | 235.231811
[8 empty] | 14.4934067 | 238.431951 | 17.8037213 | 237.423801 | 18.2943211 | 234.664411
[8 empty] | 14.5324911 | 240.033585 | 17.9893335 | 231.53775 | 18.4736302 | 234.664411
[8 empty] | 14.5463983 | 242.330268 | 18.1829847 | 230.946187 | 18.6578151 | 233.619202
[8 empty] | 14.5663623 | 244.083 | 18.3698125 | 231.360281 | 18.8454783 | 232.872624
[8 empty] | 14.6057187 | 238.371512 | 18.5704149 | 231.449015 | 19.0360955 | 233.081666
[8 empty] | 14.6137855 | 239.912707 | 18.7671529 | 230.325046 | 19.2262411 | 232.812898
[8 empty] | 14.6397063 | 241.907195 | 18.9528036 | 229.999686 | 19.431871 | 230.453711
[8 empty] | 14.668909 | 243.720366 | 19.1446214 | 237.098442 | 19.6373358 | 228.124388
[8 empty] | 14.6777491 | 238.371512 | 19.3470578 | 237.098442 | 19.8113768 | 235.739484
[8 empty] | 14.6972841 | 239.912707 | 19.5347039 | 238.015364 | 19.9986356 | 233.738655
[8 empty] | 14.7324208 | 241.695659 | 19.6723237 | 237.068863 | 20.2003687 | 232.514267
[8 empty] | 14.7431667 | 243.901683 | 19.8185688 | 233.342017 | 20.4010992 | 235.858936
[8 empty] | 14.7689885 | 238.069317 | 19.829887 | 234.761768 | 20.4290095 | 230.095354
[8 empty] | 14.8064399 | 239.973146 | 19.8597937 | 236.80266 | 20.4345027 | 231.618373
[8 empty] | 14.8150207 | 242.058293 | 19.9035369 | 238.873131 | 20.4579673 | 233.260845
[8 empty] | 14.8484064 | 244.083 | 19.9100431 | 231.53775 | 20.4944019 | 235.381126
[8 empty] | 14.8714638 | 238.552829 | 19.9333085 | 232.543407 | 20.504044 | 237.113187
[8 empty] | 14.878796 | 240.335781 | 19.9638137 | 234.525143 | 20.5242389 | 231.050974
[8 empty] | 14.9156415 | 242.360488 | 19.9729326 | 236.32941 | 20.5655542 | 232.872624
[8 empty] | 14.9393275 | 243.357732 | 20.0036781 | 236.891395 | 20.5745289 | 234.574822
[8 empty] | 14.9503724 | 238.159976 | 20.0262742 | 232.306781 | 20.5967564 | 236.366609
[8 empty] | 14.9762879 | 240.39622 | 20.0334891 | 234.022314 | 20.6368335 | 231.260016
[8 empty] | 15.0074303 | 242.148951 | 20.0758838 | 236.033628 | 20.6448546 | 232.45454
[8 empty] | 15.0223258 | 243.811024 | 20.0913609 | 237.690005 | 20.6569214 | 234.007423
[8 empty] | 15.0585359 | 238.52261 | 20.1066856 | 231.951844 | 20.7039616 | 235.978389
[8 empty] | 15.0728665 | 240.275341 | 20.1390277 | 233.756111 | 20.7129127 | 237.680587
[8 empty] | 15.0823413 | 242.118732 | 20.145226 | 235.944894 | 20.7228718 | 231.857278
[8 empty] | 15.1091245 | 244.083 | 20.1597947 | 237.719583 | 20.7707285 | 233.320571
[8 empty] | 15.1362262 | 242.088512 | 20.1852143 | 232.011 | 20.7831343 | 235.052632
[8 empty] | 15.1457503 | 239.942927 | 20.2050263 | 233.342017 | 20.7934192 | 237.023598
[8 empty] | 15.1776352 | 241.363244 | 20.2134169 | 234.998393 | 20.8299828 | 236.904146
[8 empty] | 15.1996369 | 242.964878 | 20.2340326 | 237.187176 | 20.8420803 | 232.45454
[8 empty] | 15.2109942 | 243.629707 | 20.2478698 | 232.040578 | 20.852875 | 234.36578
[8 empty] | 15.2453907 | 238.945683 | 20.2513006 | 233.194126 | 20.8708613 | 236.575651
[8 empty] | 15.2585647 | 240.577537 | 20.2804942 | 234.673033 | 20.8851067 | 238.038944
[8 empty] | 15.267237 | 242.753341 | 20.2880177 | 236.566035 | 20.9007719 | 232.036457
[8 empty] | 15.3120617 | 244.566512 | 20.2927249 | 238.606927 | 20.910885 | 234.007423
[8 empty] | 15.3280413 | 239.217659 | 20.2979062 | 232.365938 | 20.9209003 | 235.560305
[8 empty] | 15.3343482 | 240.97039 | 20.3087606 | 234.051892 | 20.9438152 | 237.411819
[8 empty] | 15.382971 | 242.904439 | 20.316003 | 236.092785 | 20.9644195 | 235.978389
[8 empty] | 15.3947997 | 245.201122 | 20.3092639 | 238.015364 | 20.9722729 | 232.633719
[8 empty] | 15.4115039 | 239.791829 | 20.3157888 | 232.188469 | 20.9962831 | 234.007423
[8 empty] | 15.4555762 | 241.00061 | 20.3189759 | 233.904002 | 21.0279327 | 235.709621
[8 empty] | 15.4632355 | 242.541805 | 20.315522 | 235.708269 | 21.0370115 | 234.963043
[8 empty] | 15.4879834 | 244.536293 | 20.3196004 | 237.394223 | 21.0658984 | 232.872624
[8 empty] | 15.5205157 | 244.868707 | 20.3261004 | 232.33636 | 21.096692 | 233.230982
[8 empty] | 15.529829 | 241.363244 | 20.3559982 | 233.253282 | 21.1060711 | 233.708791
[8 empty] | 15.5653679 | 241.756098 | 20.3633852 | 234.820924 | 21.1360081 | 229.020281
[8 empty] | 15.5819608 | 242.904439 | 20.3718785 | 236.891395 | 21.1658377 | 230.334259
[8 empty] | 15.5875369 | 243.690146 | 20.3654873 | 237.985786 | 21.1744405 | 232.245499
[8 empty] | 15.6153302 | 239.006122 | 20.3681103 | 232.957501 | 21.1884968 | 234.037286
[8 empty] | 15.6519436 | 240.758854 | 20.3738465 | 234.584299 | 21.2343461 | 235.829073
[8 empty] | 15.6605008 | 242.662683 | 20.3717154 | 236.447722 | 21.2431511 | 230.214806
[8 empty] | 15.6854608 | 244.68739 | 20.3780493 | 237.867473 | 21.258805 | 231.827415
[8 empty] | 15.7250582 | 243.841244 | 20.3886743 | 232.218047 | 21.3020521 | 233.589339
[8 empty] | 15.7380719 | 240.819293 | 20.3884957 | 233.460329 | 21.3112689 | 235.530442
[8 empty] | 15.7591039 | 242.632463 | 20.4023305 | 235.235018 | 21.3197192 | 236.097841
[8 empty] | 15.7935945 | 244.596732 | 20.4058383 | 237.423801 | 21.3576838 | 231.170426
[8 empty] | 15.7990739 | 246.107707 | 20.4218256 | 232.099734 | 21.3707122 | 233.141392
[8 empty] | 15.8298278 | 241.151707 | 20.436243 | 233.13497 | 21.3810271 | 234.873453
[8 empty] | 15.8607278 | 242.723122 | 20.4420687 | 234.998393 | 21.3713779 | 236.456199
[8 empty] | 15.8702473 | 244.808268 | 20.4633063 | 237.364645 | 21.3746158 | 231.230152
[8 empty] | 15.9062375 | 246.621439 | 20.4754092 | 238.222411 | 21.3797971 | 232.54413
[8 empty] | 15.9248034 | 241.00061 | 20.4827937 | 233.992736 | 21.3777531 | 234.276191
[8 empty] | 15.931735 | 242.87422 | 20.5084054 | 234.377252 | 21.3843009 | 236.097841
[8 empty] | 15.969522 | 244.898927 | 20.5326937 | 235.708269 | 21.392254 | 230.841932
[8 empty] | 15.9921757 | 246.772537 | 20.5410108 | 236.506879 | 21.4450426 | 232.126046
[8 empty] | 16.0038461 | 241.333024 | 20.5704059 | 235.323753 | 21.4657561 | 233.88797
[8 empty] | 16.0425737 | 242.390707 | 20.5956689 | 232.099734 | 21.4750854 | 235.769347
[8 empty] | 16.0614556 | 244.234098 | 20.6103268 | 233.28286 | 21.5017178 | 237.501408
[8 empty] | 16.0767931 | 245.865951 | 20.642654 | 234.939237 | 21.5349444 | 231.648236
[8 empty] | 16.1240687 | 247.588463 | 20.6591045 | 236.80266 | 21.543453 | 232.812898
[8 empty] | 16.1365783 | 241.665439 | 20.6662659 | 236.684348 | 21.5580569 | 234.634548
[8 empty] | 16.1390169 | 243.659927 | 20.6943159 | 232.011 | 21.6028324 | 236.456199
[8 empty] | 16.1827447 | 245.805512 | 20.7239579 | 233.756111 | 21.611981 | 233.589339
[8 empty] | 16.200695 | 247.104951 | 20.7352961 | 235.412487 | 21.6225867 | 232.603856
[8 empty] | 16.2109374 | 241.423683 | 20.7462736 | 237.12802 | 21.6694305 | 234.335917
[8 empty] | 16.2423963 | 243.327512 | 20.7876468 | 231.596906 | 21.6827638 | 236.366609
[8 empty] | 16.2668943 | 245.35222 | 20.7948439 | 233.194126 | 21.6923637 | 238.068807
[8 empty] | 16.2749701 | 246.832976 | 20.796485 | 234.761768 | 21.738897 | 232.215635
[8 empty] | 16.30987 | 241.181927 | 20.7940114 | 236.654769 | 21.7506993 | 233.678928
[8 empty] | 16.3195737 | 242.934659 | 20.799599 | 234.08147 | 21.7585961 | 235.440853
[8 empty] | 16.3256227 | 244.838488 | 20.8042461 | 232.691297 | 21.8073902 | 236.934009
[8 empty] | 16.3505389 | 246.349463 | 20.801435 | 234.495565 | 21.8194776 | 237.501408
[8 empty] | 16.3588185 | 241.363244 | 20.8084856 | 236.32941 | 21.8300943 | 231.58851
[8 empty] | 16.3674658 | 242.87422 | 20.8455891 | 237.897052 | 21.8686355 | 233.111529
[8 empty] | 16.3794988 | 244.475854 | 20.8787723 | 232.691297 | 21.8907183 | 235.261674
[8 empty] | 16.3873162 | 246.651659 | 20.8828147 | 233.874423 | 21.9069931 | 235.888799
[8 empty] | 16.3952067 | 244.294537 | 20.9111196 | 235.737847 | 21.9563443 | 232.723308
[8 empty] | 16.40234 | 240.940171 | 20.9440224 | 237.394223 | 21.9668134 | 234.604685
[8 empty] | 16.4058273 | 242.541805 | 20.9510304 | 231.981422 | 21.9751985 | 236.545788
[8 empty] | 16.4196755 | 244.657171 | 20.9714666 | 233.637798 | 21.9990643 | 238.307712
[8 empty] | 16.4350839 | 246.077488 | 21.0123772 | 235.353331 | 22.0384866 | 237.172914
[8 empty] | 16.4426573 | 240.245122 | 21.0237199 | 237.364645 | 22.0474915 | 230.483574
[8 empty] | 16.4496788 | 241.816537 | 21.0375961 | 232.454672 | 22.0598069 | 232.185772
[8 empty] | 16.4536036 | 244.022561 | 21.0815761 | 233.401173 | 22.1077064 | 234.067149
[8 empty] | 16.4615435 | 246.198366 | 21.0934644 | 235.146284 | 22.1174976 | 235.948526
[8 empty] | 16.4724254 | 241.816537 | 21.1168334 | 236.980129 | 22.1288873 | 237.113187
[8 empty] | 16.4744421 | 241.816537 | 21.1615146 | 238.488615 | 22.1733796 | 231.946867
[8 empty] | 16.4852907 | 243.901683 | 21.1672877 | 233.13497 | 22.1895318 | 233.41016
[8 empty] | 16.5037003 | 245.684634 | 21.1867292 | 234.761768 | 22.1959611 | 235.231811
[8 empty] | 16.5118991 | 246.832976 | 21.2150807 | 236.506879 | 22.2432537 | 237.143051
[8 empty] | 16.5227864 | 241.363244 | 21.2318593 | 238.547771 | 22.2561996 | 235.261674
[8 empty] | 16.5485055 | 243.357732 | 21.2472019 | 233.578642 | 22.2685733 | 232.45454
[8 empty] | 16.5523852 | 245.382439 | 21.2877247 | 234.140627 | 22.3142152 | 234.156738
[8 empty] | 16.5729591 | 246.530781 | 21.2987662 | 235.708269 | 22.324559 | 235.918663
[8 empty] | 16.6131886 | 241.151707 | 21.3151646 | 237.60127 | 22.3332136 | 237.919492
[8 empty] | 16.6213445 | 242.783561 | 21.3557989 | 239.346381 | 22.3794702 | 231.797552
[8 empty] | 16.6399783 | 244.747829 | 21.3745947 | 233.874423 | 22.3939985 | 232.93235
[8 empty] | 16.6781062 | 246.742317 | 21.3824601 | 234.761768 | 22.4044665 | 234.873453
[8 empty] | 16.6839207 | 240.607756 | 21.4252348 | 236.358988 | 22.4436135 | 236.695104
[8 empty] | 16.7113878 | 242.390707 | 21.4396314 | 238.784396 | 22.4698062 | 238.158397
[8 empty] | 16.7445733 | 244.173659 | 21.4519773 | 238.459036 | 22.4791274 | 232.245499
[8 empty] | 16.753959 | 245.986829 | 21.4926897 | 234.258939 | 22.5123755 | 233.947696
[8 empty] | 16.7810586 | 241.423683 | 21.5030642 | 235.412487 | 22.5376704 | 235.888799
[8 empty] | 16.8058221 | 242.088512 | 21.5145579 | 237.512536 | 22.5459962 | 237.680587
[8 empty] | 16.8197965 | 243.841244 | 21.5649136 | 239.375959 | 22.599008 | 232.036457
[8 empty] | 16.8467539 | 245.35222 | 21.5697221 | 235.737847 | 22.610719 | 233.768518
[8 empty] | 16.8726037 | 245.654415 | 21.5801173 | 237.630848 | 22.6180218 | 235.590168
[8 empty] | 16.8826938 | 240.154463 | 21.6138311 | 239.583006 | 22.6489628 | 237.352092
[8 empty] | 16.9079723 | 242.179171 | 21.6238005 | 241.298539 | 22.6798083 | 237.143051
[8 empty] | 16.9389124 | 244.294537 | 21.6377397 | 232.48425 | 22.6882195 | 233.320571
[8 empty] | 16.9468803 | 245.865951 | 21.6779708 | 233.904002 | 22.7156265 | 234.246328
[8 empty] | 16.9499053 | 241.876976 | 21.6886933 | 235.767425 | 22.7523129 | 235.649894
[8 empty] | 16.9468136 | 241.997854 | 21.7060639 | 237.423801 | 22.761424 | 235.978389
[8 empty] | 16.9519531 | 243.599488 | 21.7637591 | 238.873131 | 22.7781097 | 230.005764
[8 empty] | 16.9532511 | 245.503317 | 21.7724251 | 233.578642 | 22.8190956 | 231.58851
[8 empty] | 16.9565702 | 247.014293 | 21.7920345 | 235.027971 | 22.829228 | 233.081666
[8 empty] | 16.9628942 | 241.363244 | 21.8262117 | 237.068863 | 22.850815 | 234.783864
[8 empty] | 16.9697074 | 242.934659 | 21.8326805 | 238.666084 | 22.8965569 | 236.515925
[8 empty] | 16.9578483 | 244.808268 | 21.8506035 | 233.578642 | 22.907282 | 230.244669
[8 empty] | 16.9571274 | 246.953854 | 21.8855349 | 234.465986 | 22.9160736 | 231.58851
[8 empty] | 16.96542 | 241.181927 | 21.8949182 | 236.181519 | 22.9511797 | 233.230982
[8 empty] | 17.0211728 | 242.753341 | 21.914116 | 238.192833 | 22.9618008 | 235.231811
[8 empty] | 17.0333864 | 244.838488 | 21.9551037 | 239.730897 | 22.9697028 | 236.874282
[8 empty] | 17.0403401 | 246.440122 | 21.9645164 | 233.992736 | 23.0120772 | 230.991247
[8 empty] | 17.0750239 | 240.547317 | 21.9708266 | 235.974472 | 23.025072 | 232.872624
[8 empty] | 17.1024234 | 242.179171 | 22.0175111 | 237.542114 | 23.0433436 | 234.45537
[8 empty] | 17.1125962 | 244.354976 | 22.0349458 | 239.257646 | 23.08043 | 236.27702
[8 empty] | 17.1350435 | 245.896171 | 22.0470954 | 234.111049 | 23.1029446 | 234.664411
[8 empty] | 17.169641 | 240.486878 | 22.0933229 | 234.968815 | 23.1137351 | 232.215635
[8 empty] | 17.1780412 | 241.967634 | 22.0958187 | 236.743504 | 23.1573834 | 233.97756
[8 empty] | 17.1922618 | 244.11322 | 22.1114329 | 238.429458 | 23.1718757 | 235.709621
[8 empty] | 17.2367249 | 246.017049 | 22.1579325 | 239.050599 | 23.1842054 | 237.262503
[8 empty] | 17.2439624 | 240.607756 | 22.1795204 | 234.584299 | 23.2156844 | 231.58851
[8 empty] | 17.2588914 | 241.907195 | 22.1889513 | 236.033628 | 23.2462717 | 233.051803
[8 empty] | 17.2957802 | 243.811024 | 22.2138006 | 238.015364 | 23.2566512 | 234.694275
[8 empty] | 17.3056555 | 245.382439 | 22.2472054 | 239.612584 | 23.302576 | 236.396472
[8 empty] | 17.3303562 | 243.47861 | 22.2563153 | 233.844845 | 23.3207155 | 231.349605
[8 empty] | 17.3679591 | 242.511585 | 22.2681621 | 235.294175 | 23.3299516 | 232.484404
[8 empty] | 17.3774804 | 243.357732 | 22.315955 | 236.80266 | 23.3574273 | 234.156738
[8 empty] | 17.4083009 | 244.324756 | 22.3337313 | 238.429458 | 23.4070434 | 236.008252
[8 empty] | 17.4346483 | 244.626951 | 22.345388 | 231.034921 | 23.4169251 | 237.740313
[8 empty] | 17.4438393 | 243.629707 | 22.3886738 | 232.129313 | 23.4292987 | 231.678099
[8 empty] | 17.4663523 | 243.387951 | 22.3969704 | 233.815267 | 23.4803189 | 233.649065
[8 empty] | 17.5019554 | 244.203878 | 22.4140481 | 235.915316 | 23.4806992 | 235.291537
[8 empty] | 17.5217972 | 244.778049 | 22.4448838 | 237.630848 | 23.5053361 | 237.322229
[8 empty] | 17.5553617 | 241.605 | 22.4636542 | 231.892687 | 23.5307069 | 238.068807
[8 empty] | 17.5782965 | 243.025317 | 22.4788556 | 233.105392 | 23.5402661 | 232.783035
[8 empty] | 17.5792621 | 244.778049 | 22.5064677 | 235.20544 | 23.5608885 | 234.395643
[8 empty] | 17.6008951 | 246.530781 | 22.5321502 | 237.039285 | 23.5898298 | 236.217294
[8 empty] | 17.6441242 | 241.091268 | 22.5597484 | 232.750454 | 23.5965393 | 238.068807
[8 empty] | 17.655409 | 242.632463 | 22.5666519 | 232.80961 | 23.6306109 | 231.946867
[8 empty] | 17.6751703 | 244.596732 | 22.6131462 | 234.584299 | 23.6024121 | 232.902487
[8 empty] | 17.7087763 | 246.349463 | 22.6236249 | 236.861816 | 23.6730375 | 234.933179
[8 empty] | 17.7154564 | 246.923634 | 22.643616 | 238.015364 | 23.6825796 | 236.127704
[8 empty] | 17.7365554 | 242.148951 | 22.6788007 | 232.602563 | 23.7131573 | 229.557818
[8 empty] | 17.7794429 | 243.901683 | 22.6879048 | 234.022314 | 23.7612905 | 230.752342
[8 empty] | 17.7831996 | 245.624195 | 22.7238619 | 236.033628 | 23.7448641 | 232.364951
[8 empty] | 17.8034469 | 247.769781 | 22.7560754 | 237.482958 | 23.7953966 | 234.36578
[8 empty] | 17.8318715 | 242.058293 | 22.765243 | 232.513829 | 23.8070188 | 236.187431
[8 empty] | 17.8443583 | 243.841244 | 22.7683233 | 233.489907 | 23.8189808 | 230.035628
[8 empty] | 17.8587665 | 245.896171 | 22.8088379 | 235.412487 | 23.8693664 | 231.528784
[8 empty] | 17.9086277 | 247.588463 | 22.8219284 | 236.832238 | 23.8398953 | 233.141392
[8 empty] | 17.9193794 | 242.420927 | 22.8441738 | 238.813974 | 23.8666761 | 235.052632
[8 empty] | 17.9448125 | 243.569268 | 22.8832026 | 233.312439 | 23.8509805 | 236.336746
[8 empty] | 17.9678464 | 245.473098 | 22.8890223 | 234.643455 | 23.9390869 | 230.722479
[8 empty] | 17.9829606 | 247.497805 | 22.8985616 | 236.506879 | 24.0201282 | 232.514267
[8 empty] | 18.0080613 | 242.572024 | 22.9489012 | 238.606927 | 23.9646288 | 234.186601
[8 empty] | 18.0445578 | 243.418171 | 22.9610978 | 232.927923 | 23.9758625 | 236.217294
[8 empty] | 18.0501662 | 245.201122 | 22.9704163 | 234.347674 | 23.9846685 | 230.692616
[8 empty] | 18.0743678 | 247.256049 | 23.0166408 | 236.181519 | 24.1199729 | 231.767689
[8 empty] | 18.1020072 | 246.440122 | 23.0301803 | 238.311146 | 24.0993279 | 233.678928
[8 empty] | 18.1091191 | 243.085756 | 23.0433778 | 232.898344 | 24.1081517 | 235.560305
[8 empty] | 18.1391897 | 245.019805 | 23.0832055 | 234.140627 | 24.1257491 | 236.963872
[8 empty] | 18.1546023 | 246.953854 | 23.0935642 | 235.885738 | 24.1108167 | 231.289879
[8 empty] | 18.1609418 | 248.525268 | 23.1075498 | 238.015364 | 24.1211279 | 232.633719
[8 empty] | 18.1749451 | 242.602244 | 23.1516373 | 239.080178 | 24.228911 | 233.798381
[8 empty] | 18.1959993 | 244.234098 | 23.1618381 | 233.28286 | 24.1738522 | 235.649894
[8 empty] | 18.2013555 | 246.077488 | 23.1732833 | 235.382909 | 24.1971363 | 233.768518
[8 empty] | 18.2084436 | 247.981317 | 23.2206597 | 236.861816 | 24.208342 | 231.439194
[8 empty] | 18.2191165 | 247.890659 | 23.231191 | 238.547771 | 24.2911331 | 233.111529
[8 empty] | 18.22292 | 244.11322 | 23.2415887 | 233.016657 | 24.2636632 | 235.052632
[8 empty] | 18.2219617 | 245.593976 | 23.3067478 | 234.495565 | 24.2953524 | 236.844419
[8 empty] | 18.2253105 | 247.558244 | 23.304999 | 235.944894 | 24.3281426 | 230.812069
[8 empty] | 18.2373425 | 248.857683 | 23.3263617 | 237.985786 | 24.3516325 | 231.648236
[8 empty] | 18.2250201 | 242.420927 | 23.3609705 | 239.494272 | 24.3210699 | 233.529613
[8 empty] | 18.2346998 | 243.841244 | 23.3738401 | 233.756111 | 24.3486891 | 235.381126
[8 empty] | 18.2488519 | 245.654415 | 23.3895628 | 235.560378 | 24.3851359 | 236.75483
[8 empty] | 18.2768254 | 247.648902 | 23.4418463 | 237.364645 | 24.4094018 | 231.230152
[8 empty] | 18.2962659 | 248.736805 | 23.4500235 | 239.139334 | 24.4133316 | 232.872624
[8 empty] | 18.2983197 | 243.055537 | 23.4608695 | 233.637798 | 24.5019152 | 234.604685
[8 empty] | 18.3107191 | 244.657171 | 23.508569 | 234.88008 | 24.4543591 | 236.396472
[8 empty] | 18.3235684 | 246.470341 | 23.5283958 | 236.566035 | 24.4380444 | 230.722479
[8 empty] | 18.3296763 | 248.43461 | 23.5419161 | 238.429458 | 24.5939392 | 231.97673
[8 empty] | 18.3389427 | 243.357732 | 23.5569389 | 239.790053 | 24.5880179 | 233.649065
[8 empty] | 18.3482483 | 244.626951 | 23.5846944 | 231.123656 | 24.6019913 | 235.410989
[8 empty] | 18.3556427 | 246.289024 | 23.5955494 | 232.720876 | 24.6215346 | 236.426336
[8 empty] | 18.3572198 | 248.223073 | 23.6199372 | 234.199783 | 24.6892505 | 230.782206
[8 empty] | 18.358741 | 250.066463 | 23.6563707 | 236.447722 | 24.5608979 | 231.917004
[8 empty] | 18.3640884 | 241.876976 | 23.6648149 | 237.956208 | 24.5810199 | 233.589339
[8 empty] | 18.3644088 | 243.599488 | 23.6948213 | 232.425094 | 24.6266052 | 235.351263
[8 empty] | 18.3664496 | 245.35222 | 23.7211622 | 233.549064 | 24.5388666 | 228.24384
[8 empty] | 18.3707455 | 247.376927 | 23.7308692 | 235.323753 | 24.753245 | 229.796723
[8 empty] | 18.3730571 | 248.797244 | 23.7563394 | 237.453379
[8 empty] | 18.3645844 | 243.267073 | 23.8003514 | 238.72524
[8 empty] | 18.3754624 | 244.898927 | 23.808496 | 232.780032
[8 empty] | 18.3826648 | 246.772537 | 23.8046593 | 234.525143
[8 empty] | 18.3667247 | 248.827463 | 23.8679098 | 236.32941
[8 empty] | 18.3804909 | 249.129659 | 23.8807529 | 238.370302
[8 empty] | 18.3955325 | 244.264317 | 23.8940926 | 233.460329
[8 empty] | 18.4371343 | 245.986829 | 23.9393683 | 234.111049
[8 empty] | 18.4468756 | 247.8 | 23.9516126 | 235.767425
[8 empty] | 18.462881 | 249.582951 | 23.966572 | 237.778739
[8 empty] | 18.4979995 | 244.385195 | 24.0115848 | 239.228068
[8 empty] | 18.5081155 | 245.080244 | 24.0220797 | 233.460329
[8 empty] | 18.5162614 | 246.772537 | 24.0380308 | 235.057549
[8 empty] | 18.5604415 | 248.948341 | 24.0822761 | 236.32941
[8 empty] | 18.5737453 | 250.187341 | 24.0931613 | 238.192833
[8 empty] | 18.5837446 | 244.234098 | 24.1030057 | 239.937944
[8 empty] | 18.6340398 | 246.017049 | 24.1513057 | 234.111049
[8 empty] | 18.6569364 | 247.920878 | 24.1643518 | 235.5308
[8 empty] | 18.6598664 | 249.220317 | 24.1775048 | 237.335067
[8 empty] | 18.6909863 | 243.690146 | 24.2222008 | 239.021021
[8 empty] | 18.7215232 | 245.382439 | 24.2335842 | 240.144991
[8 empty] | 18.7343803 | 247.104951 | 24.2440762 | 234.229361
[8 empty] | 18.7597005 | 248.857683 | 24.2905495 | 236.033628
[8 empty] | 18.7894538 | 243.206634 | 24.3035196 | 237.778739
[8 empty] | 18.7986609 | 244.838488 | 24.3204328 | 239.612584
[8 empty] | 18.8236754 | 246.953854 | 24.3672561 | 234.40683
[8 empty] | 18.8565754 | 248.857683 | 24.3754726 | 235.323753
[8 empty] | 18.8617516 | 245.714854 | 24.3982628 | 236.950551
[8 empty] | 18.8774412 | 244.959366 | 24.4530391 | 238.311146
[8 empty] | 18.9238266 | 245.896171 | 24.4615065 | 231.360281
[8 empty] | 18.9328303 | 247.044512 | 24.4879973 | 232.572985
[8 empty] | 18.9439315 | 246.168146 | 24.5234433 | 234.584299
[8 empty] | 18.9930356 | 242.420927 | 24.5326113 | 236.595613
[8 empty] | 19.0004734 | 244.022561 | 24.575005 | 238.163255
[8 empty] | 19.0145099 | 245.835732 | 24.5966904 | 232.425094
[8 empty] | 19.0665722 | 247.981317 | 24.6083682 | 233.519486
[8 empty] | 19.0721581 | 247.8 | 24.6508912 | 235.501222
[8 empty] | 19.0950474 | 243.085756 | 24.6725656 | 237.275911
[8 empty] | 19.1263543 | 245.231341 | 24.6844586 | 238.961865
[8 empty] | 19.1356068 | 247.014293 | 24.7053957 | 232.661719
[8 empty] | 19.1638916 | 248.736805 | 24.7227168 | 234.111049
[8 empty] | 19.1907947 | 243.115976 | 24.7776969 | 236.092785
[8 empty] | 19.1980282 | 244.68739 | 24.773324 | 237.92663
[8 empty] | 19.2309801 | 246.349463 | 24.8136862 | 232.661719
[8 empty] | 19.2601128 | 248.525268 | 24.8373586 | 233.844845
[8 empty] | 19.2689795 | 243.599488 | 24.8674637 | 235.353331
[8 empty] | 19.312749 | 244.203878 | 24.8987666 | 237.305489
[8 empty] | 19.3271713 | 246.017049 | 24.9168721 | 233.253282
[8 empty] | 19.334082 | 247.769781 | 24.959869 | 233.28286
[8 empty] | 19.3720274 | 249.492293 | 24.9705946 | 235.087127
[8 empty] | 19.3888217 | 243.871463 | 25.0105447 | 237.068863
[8 empty] | 19.3964806 | 245.442878 | 25.0266935 | 238.281568
[8 empty] | 19.4068702 | 247.19561 | 25.0674871 | 232.513829
[8 empty] | 19.4377405 | 249.220317 | 25.0473163 | 234.022314
[8 empty] | 19.4569903 | 243.750585 | 25.1060971 | 236.00405
[8 empty] | 19.4657197 | 244.71761 | 25.1430168 | 237.897052
[8 empty] | 19.4959563 | 246.440122 | 25.1710313 | 232.247625
[8 empty] | 19.5261694 | 248.343951 | 25.2040132 | 233.401173
[8 empty] | 19.532724 | 249.039 | 25.2297172 | 235.264596
[8 empty] | 19.556457 | 244.173659 | 25.2656308 | 237.246332
[8 empty] | 19.5966231 | 246.258805 | 25.2973037 | 238.163255
[8 empty] | 19.6063213 | 247.769781 | 25.3251791 | 232.661719
[8 empty] | 19.622853 | 249.401634 | 25.2675518 | 234.40683
[8 empty] | 19.6706479 | 244.385195 | 25.1916621 | 236.270253
[8 empty] | 19.6762361 | 245.714854 | 25.2423024 | 238.192833
[8 empty] | 19.6888226 | 247.709341 | 25.2972623 | 232.218047
[8 empty] | 19.7352078 | 249.401634 | 21.8733267 | 233.371595
[8 empty] | 19.7470751 | 243.901683 | 21.6384508 | 235.20544
[8 empty] | 19.7571084 | 245.050024 | 21.6532323 | 236.773082
[8 empty] | 19.8054846 | 246.832976 | 21.6318979 | 238.429458
[8 empty] | 19.8219329 | 248.495049 | 21.6347762 | 233.549064
[8 empty] | 19.832055 | 239.882488 | 21.6122732 | 234.229361
[8 empty] | 19.8817304 | 241.181927 | 21.5803604 | 235.560378
[8 empty] | 19.8935573 | 243.115976 | 21.5807707 | 236.713926
[8 empty] | 19.9043715 | 244.868707 | 21.579661 | 232.454672
[8 empty] | 19.9365537 | 246.59122 | 21.5789943 | 233.815267
[8 empty] | 19.9554584 | 241.121488 | 21.6660023 | 234.968815
[8 empty] | 19.982 | 242.330268 | 21.7558228 | 236.595613
[8 empty] | 20.0128672 | 244.264317 | 21.7557641 | 238.370302
[8 empty] | 20.0256961 | 246.379683 | 21.695895 | 229.733483
[8 empty] | 20.0398079 | 241.272585 | 21.6351414 | 231.241968
[8 empty] | 20.0760003 | 242.632463 | 21.6616912 | 232.80961
[8 empty] | 20.0895258 | 244.536293 | 21.6913394 | 234.554721
[8 empty] | 20.1038955 | 246.59122 | 21.6270257 | 236.388566
[8 empty] | 20.1441311 | 241.665439 | 21.6328472 | 230.591249
[8 empty] | 20.1574984 | 243.236854 | 21.6911696 | 232.306781
[8 empty] | 20.1693109 | 244.898927 | 21.8011019 | 233.992736
[8 empty] | 20.2083624 | 247.014293 | 21.4962772 | 235.885738
[8 empty] | 20.2305711 | 243.508829 | 21.5035862 | 230.472936
[8 empty] | 20.2460145 | 242.753341 | 21.5005076 | 231.567328
[8 empty] | 20.269475 | 244.536293 | 21.6929663 | 233.401173
[8 empty] | 20.29978 | 246.742317 | 21.6590433 | 235.264596
[8 empty] | 20.3090479 | 247.014293 | 21.5630964 | 230.916608
[8 empty] | 20.3378919 | 239.429195 | 21.5027014 | 231.53775
[8 empty] | 20.3655944 | 241.091268
[8 empty] | 20.3760164 | 242.813781
[8 empty] | 20.4096572 | 244.747829
[8 empty] | 20.4328362 | 246.651659
[8 empty] | 20.4448351 | 240.154463
[8 empty] | 20.477144 | 241.544561
[8 empty] | 20.5022412 | 243.599488
[8 empty] | 20.5112703 | 245.503317
[8 empty] | 20.5095112 | 243.931902
[8 empty] | 20.5163308 | 241.937415
[8 empty] | 20.5091508 | 243.569268
[8 empty] | 20.5167133 | 245.503317
[8 empty] | 20.5199848 | 247.316488
[8 empty] | 20.5120086 | 241.937415
[8 empty] | 20.5158479 | 243.539049
[8 empty] | 20.5137852 | 245.533537
[8 empty] | 20.5304547 | 247.497805
[8 empty] | 20.5831051 | 242.481366
[8 empty] | 20.5909593 | 243.659927
[8 empty] | 20.6064619 | 245.593976
[8 empty] | 20.6344024 | 247.074732
[8 empty] | 20.6691241 | 248.887902
[8 empty] | 20.6725118 | 243.44839
[8 empty] | 20.7233762 | 245.080244
[8 empty] | 20.737789 | 247.135171
[8 empty] | 20.7421374 | 249.280756
[8 empty] | 20.7634689 | 245.654415
[8 empty] | 20.7967433 | 245.019805
[8 empty] | 20.808029 | 247.16539
[8 empty] | 20.8288605 | 249.159878
[8 empty] | 20.8731368 | 250.640634
[8 empty] | 20.8724992 | 241.665439
[8 empty] | 20.8841375 | 243.206634
[8 empty] | 20.9519998 | 245.110463
[8 empty] | 20.9690461 | 247.376927
[8 empty] | 20.9794891 | 248.646146
[8 empty] | 21.0037885 | 242.844
[8 empty] | 21.0310293 | 244.566512
[8 empty] | 21.0447995 | 246.319244
[8 empty] | 21.0695637 | 248.374171
[8 empty] | 21.1077569 | 243.297293
[8 empty] | 21.1117911 | 244.324756
[8 empty] | 21.1384443 | 246.077488
[8 empty] | 21.1668961 | 248.071976
[8 empty] | 21.1758174 | 250.187341
[8 empty] | 21.2041398 | 241.00061
[8 empty] | 21.2519643 | 242.783561
[8 empty] | 21.2465391 | 244.354976
[8 empty] | 21.2729634 | 246.561
[8 empty] | 21.3233104 | 248.343951
[8 empty] | 21.3212456 | 242.360488
[8 empty] | 21.3436482 | 244.022561
[8 empty] | 21.3771116 | 245.986829
[8 empty] | 21.3983878 | 248.011537
[8 empty] | 21.4167684 | 242.420927
[8 empty] | 21.4494372 | 243.841244
[8 empty] | 21.4574827 | 245.714854
[8 empty] | 21.4757368 | 247.83022
[8 empty] | 21.529731 | 249.371415
[8 empty] | 21.5370764 | 243.720366
[8 empty] | 21.5485074 | 245.382439
[8 empty] | 21.600021 | 247.437366
[8 empty] | 21.6130045 | 249.250537
[8 empty] | 21.6243369 | 244.445634
[8 empty] | 21.6747141 | 244.778049
[8 empty] | 21.6823433 | 246.712098
[8 empty] | 21.6984684 | 248.585707
[8 empty] | 21.7360584 | 250.459317
[8 empty] | 21.7502808 | 243.962122
[8 empty] | 21.7570137 | 246.047268
[8 empty] | 21.7902437 | 247.588463
[8 empty] | 21.8190684 | 249.462073
[8 empty] | 21.8319062 | 243.629707
[8 empty] | 21.8804455 | 244.929146
[8 empty] | 21.8680546 | 246.863195
[8 empty] | 21.9319252 | 249.06922
[8 empty] | 21.9176778 | 243.841244
[8 empty] | 21.9460454 | 244.294537
[8 empty] | 21.9527315 | 246.198366
[8 empty] | 21.9807278 | 248.253293
[8 empty] | 21.9786155 | 249.703829
[8 empty] | 22.0199313 | 243.418171
[8 empty] | 22.045564 | 245.291781
[8 empty] | 22.0584788 | 247.437366
[8 empty] | 22.0390802 | 249.099439
[8 empty] | 22.100351 | 242.783561
[8 empty] | 22.0915692 | 244.324756
[8 empty] | 22.090021 | 246.168146
[8 empty] | 22.1779893 | 247.83022
[8 empty] | 22.1436681 | 242.360488
[8 empty] | 22.1770563 | 243.750585
[8 empty] | 22.2265474 | 245.865951
[8 empty] | 22.2358086 | 247.679122
[8 empty] | 22.2490078 | 242.813781
[8 empty] | 22.2497934 | 244.294537
[8 empty] | 22.2645521 | 246.017049
[8 empty] | 22.2853864 | 247.679122
[8 empty] | 22.3196851 | 248.887902
[8 empty] | 22.2564541 | 247.890659
[8 empty] | 22.3937256 | 244.747829
[8 empty] | 22.2949333 | 244.475854
[8 empty] | 22.4368695 | 246.107707
[8 empty] | 22.4232065 | 248.132415
[8 empty] | 22.5112892 | 249.613171
[8 empty] | 22.4295469 | 243.750585
[8 empty] | 22.4559051 | 245.291781
[8 empty] | 22.4773696 | 247.044512
[8 empty] | 22.6152357 | 249.06922
[8 empty] | 22.4844722 | 250.247781
[8 empty] | 22.5056807 | 244.506073
[8 empty] | 22.6220298 | 246.107707
[8 empty] | 22.560735 | 247.951098
[8 empty] | 22.543265 | 249.885146
[8 empty] | 22.4453868 | 244.022561
[8 empty] | 22.5664871 | 245.050024
[8 empty] | 22.6207207 | 246.772537
[8 empty] | 22.5300112 | 248.495049
[8 empty] | 22.4948907 | 250.157122
[8 empty] | 22.735583 | 244.11322
[8 empty] | 22.5777726 | 245.92639
[8 empty] | 22.6653051 | 247.376927
[8 empty] | 22.4840807 | 249.220317
[8 empty] | 22.4636164 | 245.080244
[8 empty] | 22.5811325 | 244.083
[8 empty] | 22.5546374 | 245.95661
[8 empty] | 22.4615041 | 247.709341
[8 empty] | 22.548762 | 249.099439
[8 empty] | 22.5631128 | 243.297293
[8 empty] | 22.442117 | 245.291781
[8 empty] | 22.498002 | 247.074732
[8 empty] | 22.4078562 | 248.978561
[8 empty] | 22.5078484 | 246.077488
[8 empty] | 22.2214859 | 246.470341
[8 empty] | 20.9513537 | 247.558244
[8 empty] | 20.8360374 | 247.588463
[8 empty] | 20.808261 | 245.473098
[8 empty] | 20.802894 | 245.865951
[8 empty] | 20.7113198 | 246.802756
[8 empty] | 20.7260928 | 247.558244
[8 empty] | 20.6754596 | 247.376927
[8 empty] | 20.7451189 | 245.563756
[8 empty] | 20.7518628 | 245.835732
[8 empty] | 20.725272 | 246.984073
[8 empty] | 20.7354732 | 248.253293

## RD-1mm
Engineering Strain | RD
0 | 3.39893472
0.0011101746 | 3.52032524
0.00109440271 | 3.39893472
0.00172693235 | 3.0954584
0.000452639873 | 3.52032524
-0.000367214288 | 3.27754419
0.00155774513 | 3.45962998
0.00170279373 | 3.52032524
0.00347391854 | 3.88449682
0.00785721408 | 5.03770681
0.0136204863 | 6.1909168
0.0196542746 | 8.74011784
0.0295143312 | 12.1997478
0.0436726358 | 19.3617888
0.0586499945 | 28.0412114
0.0715197923 | 37.2061961
0.0831783809 | 44.6110181
0.093686702 | 51.4695828
0.104334231 | 59.7848338
0.116735061 | 67.5538275
0.128662415 | 75.2621258
0.139230479 | 82.4241669
0.149914615 | 89.0399505
0.161911791 | 95.1094768
0.172008839 | 101.421784
0.186681995 | 106.095319
0.209053588 | 109.372864
0.230161577 | 109.069387
0.252097199 | 109.251473
0.275741192 | 109.372864
0.302951297 | 109.79773
0.328447732 | 109.79773
0.35122908 | 110.161902
0.375835744 | 109.919121
0.399743733 | 110.586769
0.424204814 | 110.526074
0.442676507 | 111.011636
0.453676054 | 111.922065
0.460931062 | 112.893189
0.469367331 | 114.046399
0.485838404 | 114.41057
0.506727611 | 114.714047
0.527294006 | 115.138913
0.547324304 | 116.049342
0.565908578 | 116.170733
0.584090773 | 117.141857
0.602360742 | 117.506029
0.621233315 | 118.112981
0.63780312 | 118.355762
0.649129802 | 119.630363
0.661803767 | 119.994535
0.675892882 | 120.237316
0.692403316 | 120.965659
0.712414128 | 121.32983
0.73457221 | 121.633307
0.754325232 | 122.118869
0.770949922 | 122.240259
0.781291498 | 123.757641
0.797982235 | 123.575555
0.817606247 | 124.121812
0.836878055 | 124.243203
0.855396521 | 124.66807
0.873835623 | 125.699889
0.884967145 | 126.246147
0.892831038 | 126.246147
0.899570534 | 126.306842
0.911138724 | 127.277966
0.929261591 | 126.913794
0.950577398 | 127.824223
0.968928391 | 128.1277
0.988973337 | 129.038129
1.00842535 | 128.734652
1.02939183 | 129.220214
1.04735703 | 129.948558
1.0653935 | 130.737596
1.08060085 | 130.919682
1.09874502 | 130.858987
1.11959595 | 131.283853
1.14039865 | 131.769415
1.15947482 | 131.890806
1.17484098 | 132.437063
1.18915576 | 133.165407
1.20408655 | 133.89375
1.21409809 | 134.136531
1.2153106 | 134.01514
1.22076803 | 133.89375
1.23234469 | 134.986264
1.25189831 | 135.532522
1.26730535 | 135.289741
1.27814884 | 135.775303
1.29750998 | 136.746427
1.4380793 | 139.052847
1.5825047 | 142.451782
1.63801833 | 145.304459
1.73672992 | 145.42585
1.89413525 | 149.431737
2.03686166 | 150.949119
2.12958624 | 153.255539
2.17670159 | 157.443512
2.27104788 | 156.290302
2.43840623 | 161.449399
2.58681652 | 161.874266
2.71988039 | 163.027476
2.77813556 | 164.726943
2.80738593 | 166.547801
2.88480932 | 167.276144
3.02757354 | 170.128822
3.10473299 | 172.860108
3.25004084 | 173.102889
3.39213905 | 175.105833
3.45689336 | 175.712786
3.5148164 | 176.380434
3.54039899 | 177.715729
3.6727269 | 178.504768
3.74448251 | 181.236055
3.90530019 | 182.935522
4.02262689 | 185.970285
4.1498237 | 182.57135
4.2668831 | 185.302637
4.32841672 | 188.640877
4.3430805 | 191.432859
4.44516216 | 192.889545
4.46729678 | 190.886601
4.61700785 | 192.403983
4.78966284 | 192.464678
4.90644834 | 193.375107
5.08638035 | 195.013879
5.19997561 | 197.198909
5.22641032 | 200.962015
5.24717576 | 200.294367
5.33022153 | 199.505329
5.47829456 | 202.236616
5.58353052 | 200.840625
5.58629067 | 201.690358
5.70263799 | 202.904263
5.85669088 | 203.875388
5.98586576 | 207.759884
6.12281675 | 206.181808
6.24157022 | 210.430476
6.36391276 | 210.794648
6.37575514 | 211.887162
6.40755903 | 211.947858
6.42689406 | 214.375668
6.57488405 | 213.343849
6.75910644 | 212.372724
6.95363225 | 214.436363
7.04148923 | 217.106955
7.1602759 | 212.736896
7.25709142 | 216.075135
7.32363869 | 218.017384
7.33061077 | 218.867118
7.4680672 | 221.598404
7.66264395 | 216.864174
7.75916978 | 220.081023
7.79507694 | 224.390386
7.83527743 | 223.176481
8.02805152 | 223.358567
8.19704407 | 222.083967
8.26765854 | 224.208301
8.38764265 | 224.875949
8.5053366 | 226.39333
8.71302416 | 222.205357
8.81737371 | 223.96552
8.9462444 | 223.419262
9.00248183 | 228.335579
9.11312859 | 229.85296
9.23361796 | 223.783434
9.33287238 | 231.248951
9.33859082 | 227.364454
9.39820638 | 231.309646
9.55180014 | 231.673818
9.66358906 | 232.03799
9.7955763 | 233.251895
9.98228706 | 234.951362
10.1810948 | 233.676762
10.3578083 | 234.34441
10.5435847 | 232.887723
10.6520416 | 230.217132
10.7045386 | 232.462856
10.7706835 | 235.072753
10.842215 | 236.286658
10.9836743 | 233.31259
11.160711 | 234.405105
11.2831401 | 240.778107
11.2924641 | 240.413936
11.380349 | 236.165267
11.5635401 | 235.679705
11.6625953 | 236.711525
11.7855192 | 237.015001
11.9167531 | 239.139335
11.998634 | 236.529439
12.1896529 | 236.347353
12.3557665 | 239.989069
12.5551486 | 238.410992
12.7455615 | 238.471687
12.9364711 | 239.200031
13.0776446 | 241.992013
13.1072003 | 245.9979
13.1252118 | 243.448699
13.2340102 | 238.289602
13.3648939 | 243.266613
13.481451 | 241.202974
13.6556456 | 241.081584
13.7400229 | 244.966081
13.8942671 | 241.627841
14.0827502 | 245.148166
14.1642311 | 241.020888
14.1977949 | 242.234794
14.2705848 | 246.179986
14.360968 | 247.575977
14.4095273 | 243.509394
14.4357914 | 247.211805
14.608386 | 243.266613
14.7924175 | 245.330252
14.9732105 | 244.055652
15.1492408 | 246.240681
15.3223014 | 248.061539
15.5044994 | 242.113403
15.6795718 | 245.208862
15.8747478 | 245.694424
16.0644195 | 247.879453
16.2537223 | 246.908329
16.450128 | 248.850577
16.6480649 | 246.726243
16.8433883 | 244.419823
17.0447878 | 248.789882
17.2275338 | 245.390947
17.3643643 | 245.087471
17.4765737 | 248.425711
17.530145 | 249.275444
17.5342425 | 247.090415
17.5409034 | 248.122234
17.6464498 | 247.758063
17.7022077 | 247.272501
17.7133296 | 254.191761
17.7252375 | 253.766894
17.9159502 | 248.547101
18.094567 | 249.45753
18.1348222 | 249.761006
18.2593691 | 249.154054
18.4510091 | 246.726243
18.4643566 | 249.093358
18.4974646 | 251.399778
18.5082006 | 246.786938
18.5429364 | 249.093358
18.5543681 | 250.974912
18.5891624 | 246.847634
18.6014781 | 248.607796
18.6328775 | 250.671435
18.6461691 | 247.211805
18.6775377 | 248.425711
18.6945058 | 250.550045
18.7249667 | 247.15111
18.7380702 | 248.18293
18.7679589 | 250.61074
18.7819653 | 249.032663
18.8159067 | 247.515282
18.8278855 | 249.943092
18.8617653 | 245.512338
18.8761095 | 247.090415
18.9099292 | 250.003787
18.9208628 | 245.755119
18.9480885 | 248.30432
18.9620874 | 249.821702
18.9920871 | 245.026776
19.013462 | 248.061539
19.0365402 | 249.578921
19.0596178 | 245.390947
19.0821718 | 247.515282
19.1038195 | 249.275444
19.1198307 | 246.058595
19.149965 | 248.607796
19.1653438 | 250.671435
19.1949004 | 246.058595
19.2114837 | 248.122234
19.2404827 | 250.792826
19.2544365 | 247.636672
19.2855888 | 248.30432
19.2970466 | 248.547101
19.3316789 | 247.818758
19.3421496 | 246.969024
19.3741985 | 248.243625
19.3888573 | 244.662604
19.4163926 | 246.422767
19.4369384 | 248.425711
19.4601438 | 250.246568
19.4849094 | 246.058595
19.5052347 | 248.668492
19.5325946 | 250.367959
19.5482235 | 246.969024
19.579399 | 249.336139
19.5918924 | 249.578921
19.6238385 | 246.969024
19.6340367 | 248.911273
19.6619344 | 250.307264
19.6785298 | 246.362072
19.6962825 | 248.243625
19.7232868 | 250.428654
19.7455111 | 246.179986
19.7686512 | 248.18293
19.7848459 | 250.671435
19.805806 | 245.815814
19.8249856 | 248.000844
19.8430695 | 250.003787
19.8751346 | 245.573033
19.8970453 | 247.333196
19.9145008 | 249.639616
19.9413653 | 245.815814
19.9527078 | 246.908329
19.9873081 | 248.911273
19.9986306 | 248.789882
20.0286822 | 246.665548
20.0440081 | 249.093358
20.0760485 | 250.853521
20.0909344 | 245.9979
20.1212572 | 248.971968
20.1384889 | 250.307264
20.1679189 | 245.633728
20.1857541 | 247.818758
20.2142343 | 250.185873
20.2319456 | 245.026776
20.2634474 | 246.604853
20.2809003 | 249.032663
20.3128445 | 249.700311
20.3306884 | 247.818758
20.3593516 | 246.301376
20.3866193 | 247.211805
20.4138017 | 248.000844
20.442547 | 246.058595
20.4714241 | 248.243625
20.4984898 | 250.003787
20.5275217 | 245.633728
20.5586155 | 247.818758
20.5907418 | 248.547101
20.6209317 | 247.333196
20.6505845 | 243.873566
20.6828645 | 244.541214
20.719472 | 246.179986
20.8172072 | 246.847634
19.1271529 | 244.055652
19.1433853 | 246.422767
19.1441414 | 247.879453
19.144547 | 243.205918
19.1538994 | 245.755119
19.1418942 | 247.575977
19.1729844 | 243.266613
19.1717691 | 245.148166
19.161606 | 247.211805
19.1664016 | 242.598965
19.139747 | 244.480518
19.1449514 | 247.090415
19.1452806 | 242.477575
19.144592 | 244.298433
19.1409111 | 246.301376
19.1383799 | 242.659661
19.1312213 | 244.359128
19.137135 | 245.87651
19.1397172 | 241.081584
19.1370033 | 243.509394
19.1398215 | 245.330252
19.1394658 | 240.353241
19.1389548 | 242.841746
19.1389773 | 241.749232

## DD-1mm
Engineering Strain | DD
0 | 1.59722004
0.00101344648 | 1.62679819
0.00135936986 | 1.65637634
0.00235179972 | 1.47890745
0.00224721157 | 1.65637634
0.00224120036 | 1.77468893
-0.000750939825 | 1.50848559
0.00138603384 | 1.83384523
0.00239876984 | 2.69161155
0.00827111732 | 4.46630048
0.00601765161 | 6.06352053
0.0109723342 | 8.07483465
0.018897123 | 12.0383066
0.0289321484 | 17.9539364
0.0405697439 | 25.614677
0.053535642 | 33.4233083
0.0600105874 | 39.4572506
0.0722079766 | 45.7278182
0.0811457328 | 52.4124799
0.0885505325 | 59.0675634
0.101241059 | 65.6930687
0.112938511 | 71.9340581
0.121417903 | 78.263782
0.129824873 | 83.7357395
0.142601688 | 89.385166
0.154269992 | 94.2064043
0.162356597 | 98.9684862
0.171987468 | 103.493943
0.181773329 | 108.078556
0.203012804 | 111.125105
0.22771756 | 112.396966
0.244450742 | 111.361731
0.265568673 | 112.160341
0.292386503 | 112.278653
0.326662585 | 112.781482
0.353664868 | 112.219497
0.381925952 | 112.544857
0.411856993 | 112.899794
0.438234524 | 112.456122
0.462839198 | 112.574435
0.488135716 | 112.219497
0.515965531 | 112.308231
0.543370083 | 112.219497
0.57514814 | 112.456122
0.604684341 | 112.189919
0.629107593 | 112.367388
0.653309928 | 112.249075
0.678484447 | 112.189919
0.704297868 | 112.722325
0.732713861 | 112.515278
0.758470562 | 112.544857
0.784907271 | 112.515278
0.811198486 | 112.515278
0.833962273 | 112.396966
0.860865098 | 112.515278
0.887858641 | 112.574435
0.911194526 | 112.456122
0.932627588 | 112.130762
0.94978177 | 112.160341
0.960367545 | 112.515278
0.967839201 | 112.308231
0.971522437 | 112.958951
0.971822986 | 113.254732
0.972721773 | 113.757561
0.975713475 | 114.585749
0.979659419 | 115.709719
0.979229543 | 116.597063
0.982137699 | 117.691454
0.985975966 | 118.490065
0.989894297 | 118.933737
0.995163229 | 119.732347
1.00736748 | 120.619691
1.02474153 | 120.442222
1.03771795 | 121.004207
1.0588062 | 121.12252
1.08065431 | 121.329567
1.10587159 | 121.891552
1.13038435 | 121.773239
1.15511133 | 121.832395
1.18175692 | 122.069021
1.20760529 | 122.098599
1.2302898 | 122.778896
1.25500863 | 122.069021
1.27579875 | 123.19299
1.30200684 | 122.660584
1.31932195 | 123.370459
1.33075265 | 124.198647
1.33499254 | 124.464851
1.33888157 | 124.79021
1.3421497 | 126.002914
1.34629691 | 125.056414
1.43214062 | 128.901573
1.60566893 | 130.262168
1.75869435 | 131.741075
1.77658876 | 133.338295
1.88992426 | 138.21869
2.06083255 | 139.283503
2.24557108 | 139.194769
2.26817133 | 143.542757
2.31098379 | 145.761118
2.48244012 | 147.624541
2.65285684 | 148.718933
2.82687458 | 149.576699
2.83841741 | 152.297889
2.84372334 | 153.540171
2.99076743 | 156.11347
3.16402124 | 156.941658
3.34122721 | 158.5093
3.48669823 | 159.337488
3.49251311 | 161.526271
3.49603226 | 163.064335
3.5512079 | 164.602399
3.72396009 | 166.02215
3.89888216 | 167.116541
4.03762563 | 168.920808
4.21204221 | 168.89123
4.23572481 | 169.187012
4.2449228 | 173.091327
4.23849177 | 172.795546
4.28296087 | 173.949094
4.45591267 | 174.925173
4.62314947 | 175.457579
4.69105977 | 176.197033
4.69513236 | 178.740754
4.69894969 | 178.711176
4.80474116 | 177.468893
5.00088533 | 177.67594
5.08577851 | 179.421051
5.10885071 | 182.881695
5.1718681 | 185.307103
5.17906045 | 181.314053
5.24652858 | 184.094399
5.42342066 | 183.946508
5.57265464 | 186.519807
5.6985623 | 188.471965
5.82211254 | 186.667698
6.00728654 | 185.9874
6.13152653 | 188.117027
6.14661406 | 192.524171
6.15739622 | 191.10442
6.30523553 | 192.110077
6.48822959 | 192.317124
6.54594206 | 195.481986
6.54809549 | 195.748189
6.68398185 | 196.605956
6.69541299 | 198.794739
6.81723397 | 194.860845
7.01967497 | 194.446751
7.16301999 | 196.990472
7.26963043 | 199.711661
7.27593147 | 201.101834
7.28416522 | 205.00615
7.40870146 | 199.593349
7.54388263 | 201.989179
7.69274722 | 202.906101
7.79545407 | 204.118806
7.90689682 | 205.420244
8.09150795 | 205.420244
8.14011834 | 208.9992
8.32938241 | 202.846945
8.52088039 | 203.172305
8.61709499 | 205.4794
8.62154322 | 208.141434
8.68076572 | 209.383716
8.68511439 | 208.555528
8.7119412 | 207.07662
8.86721157 | 207.786496
9.05143321 | 211.749968
9.23639128 | 208.20059
9.2523342 | 214.58947
9.26041985 | 215.181033
9.27108763 | 216.245847
9.49109858 | 209.383716
9.67320478 | 212.903516
9.86371355 | 213.731704
10.059793 | 212.282375
10.1970642 | 212.84436
10.2081902 | 215.831753
10.2541004 | 216.807831
10.3620009 | 217.813489
10.5496631 | 215.417658
10.7443201 | 216.334581
10.864472 | 219.351552
11.0149793 | 221.451601
11.1446675 | 219.469865
11.1601855 | 221.096663
11.1651855 | 220.564256
11.1720347 | 222.871352
11.2073764 | 217.133191
11.3826408 | 221.924851
11.5684619 | 218.375473
11.7629485 | 220.623413
11.9334671 | 219.292396
12.0668278 | 220.771303
12.2336838 | 222.812196
12.4304687 | 225.237604
12.6141066 | 224.941822
12.7177201 | 221.155819
12.7776177 | 224.350259
12.8269845 | 226.775668
13.0042384 | 222.575571
13.1347224 | 223.285446
13.2463219 | 222.575571
13.4421734 | 225.858745
13.6365816 | 226.89398
13.8416996 | 228.432044
13.9633327 | 224.705197
14.0406294 | 226.065792
14.0434455 | 226.509464
14.0563411 | 229.94053
14.0653069 | 227.278496
14.1342528 | 227.485543
14.2950289 | 229.230654
14.427642 | 228.994029
14.6150145 | 230.206733
14.7933987 | 230.591249
14.9809197 | 226.213683
15.0563887 | 232.602563
15.1172724 | 236.063206
15.2848351 | 233.756111
15.4132157 | 228.165841
15.4749213 | 228.4912
15.6083795 | 233.637798
15.6312121 | 234.939237
15.6362464 | 233.075813
15.7776506 | 231.478593
15.9706847 | 231.774375
16.1803636 | 232.070156
16.3802902 | 232.395516
16.5807304 | 233.253282
16.7117409 | 232.572985
16.843689 | 233.075813
17.0165185 | 233.815267
17.2158323 | 234.199783
17.397997 | 234.258939
17.571705 | 230.916608
17.7627914 | 231.774375
17.789619 | 232.927923
17.7985231 | 234.584299
17.8037213 | 237.423801
17.9893335 | 231.53775
18.1829847 | 230.946187
18.3698125 | 231.360281
18.5704149 | 231.449015
18.7671529 | 230.325046
18.9528036 | 229.999686
19.1446214 | 237.098442
19.3470578 | 237.098442
19.5347039 | 238.015364
19.6723237 | 237.068863
19.8185688 | 233.342017
19.829887 | 234.761768
19.8597937 | 236.80266
19.9035369 | 238.873131
19.9100431 | 231.53775
19.9333085 | 232.543407
19.9638137 | 234.525143
19.9729326 | 236.32941
20.0036781 | 236.891395
20.0262742 | 232.306781
20.0334891 | 234.022314
20.0758838 | 236.033628
20.0913609 | 237.690005
20.1066856 | 231.951844
20.1390277 | 233.756111
20.145226 | 235.944894
20.1597947 | 237.719583
20.1852143 | 232.011
20.2050263 | 233.342017
20.2134169 | 234.998393
20.2340326 | 237.187176
20.2478698 | 232.040578
20.2513006 | 233.194126
20.2804942 | 234.673033
20.2880177 | 236.566035
20.2927249 | 238.606927
20.2979062 | 232.365938
20.3087606 | 234.051892
20.316003 | 236.092785
20.3092639 | 238.015364
20.3157888 | 232.188469
20.3189759 | 233.904002
20.315522 | 235.708269
20.3196004 | 237.394223
20.3261004 | 232.33636
20.3559982 | 233.253282
20.3633852 | 234.820924
20.3718785 | 236.891395
20.3654873 | 237.985786
20.3681103 | 232.957501
20.3738465 | 234.584299
20.3717154 | 236.447722
20.3780493 | 237.867473
20.3886743 | 232.218047
20.3884957 | 233.460329
20.4023305 | 235.235018
20.4058383 | 237.423801
20.4218256 | 232.099734
20.436243 | 233.13497
20.4420687 | 234.998393
20.4633063 | 237.364645
20.4754092 | 238.222411
20.4827937 | 233.992736
20.5084054 | 234.377252
20.5326937 | 235.708269
20.5410108 | 236.506879
20.5704059 | 235.323753
20.5956689 | 232.099734
20.6103268 | 233.28286
20.642654 | 234.939237
20.6591045 | 236.80266
20.6662659 | 236.684348
20.6943159 | 232.011
20.7239579 | 233.756111
20.7352961 | 235.412487
20.7462736 | 237.12802
20.7876468 | 231.596906
20.7948439 | 233.194126
20.796485 | 234.761768
20.7940114 | 236.654769
20.799599 | 234.08147
20.8042461 | 232.691297
20.801435 | 234.495565
20.8084856 | 236.32941
20.8455891 | 237.897052
20.8787723 | 232.691297
20.8828147 | 233.874423
20.9111196 | 235.737847
20.9440224 | 237.394223
20.9510304 | 231.981422
20.9714666 | 233.637798
21.0123772 | 235.353331
21.0237199 | 237.364645
21.0375961 | 232.454672
21.0815761 | 233.401173
21.0934644 | 235.146284
21.1168334 | 236.980129
21.1615146 | 238.488615
21.1672877 | 233.13497
21.1867292 | 234.761768
21.2150807 | 236.506879
21.2318593 | 238.547771
21.2472019 | 233.578642
21.2877247 | 234.140627
21.2987662 | 235.708269
21.3151646 | 237.60127
21.3557989 | 239.346381
21.3745947 | 233.874423
21.3824601 | 234.761768
21.4252348 | 236.358988
21.4396314 | 238.784396
21.4519773 | 238.459036
21.4926897 | 234.258939
21.5030642 | 235.412487
21.5145579 | 237.512536
21.5649136 | 239.375959
21.5697221 | 235.737847
21.5801173 | 237.630848
21.6138311 | 239.583006
21.6238005 | 241.298539
21.6377397 | 232.48425
21.6779708 | 233.904002
21.6886933 | 235.767425
21.7060639 | 237.423801
21.7637591 | 238.873131
21.7724251 | 233.578642
21.7920345 | 235.027971
21.8262117 | 237.068863
21.8326805 | 238.666084
21.8506035 | 233.578642
21.8855349 | 234.465986
21.8949182 | 236.181519
21.914116 | 238.192833
21.9551037 | 239.730897
21.9645164 | 233.992736
21.9708266 | 235.974472
22.0175111 | 237.542114
22.0349458 | 239.257646
22.0470954 | 234.111049
22.0933229 | 234.968815
22.0958187 | 236.743504
22.1114329 | 238.429458
22.1579325 | 239.050599
22.1795204 | 234.584299
22.1889513 | 236.033628
22.2138006 | 238.015364
22.2472054 | 239.612584
22.2563153 | 233.844845
22.2681621 | 235.294175
22.315955 | 236.80266
22.3337313 | 238.429458
22.345388 | 231.034921
22.3886738 | 232.129313
22.3969704 | 233.815267
22.4140481 | 235.915316
22.4448838 | 237.630848
22.4636542 | 231.892687
22.4788556 | 233.105392
22.5064677 | 235.20544
22.5321502 | 237.039285
22.5597484 | 232.750454
22.5666519 | 232.80961
22.6131462 | 234.584299
22.6236249 | 236.861816
22.643616 | 238.015364
22.6788007 | 232.602563
22.6879048 | 234.022314
22.7238619 | 236.033628
22.7560754 | 237.482958
22.765243 | 232.513829
22.7683233 | 233.489907
22.8088379 | 235.412487
22.8219284 | 236.832238
22.8441738 | 238.813974
22.8832026 | 233.312439
22.8890223 | 234.643455
22.8985616 | 236.506879
22.9489012 | 238.606927
22.9610978 | 232.927923
22.9704163 | 234.347674
23.0166408 | 236.181519
23.0301803 | 238.311146
23.0433778 | 232.898344
23.0832055 | 234.140627
23.0935642 | 235.885738
23.1075498 | 238.015364
23.1516373 | 239.080178
23.1618381 | 233.28286
23.1732833 | 235.382909
23.2206597 | 236.861816
23.231191 | 238.547771
23.2415887 | 233.016657
23.3067478 | 234.495565
23.304999 | 235.944894
23.3263617 | 237.985786
23.3609705 | 239.494272
23.3738401 | 233.756111
23.3895628 | 235.560378
23.4418463 | 237.364645
23.4500235 | 239.139334
23.4608695 | 233.637798
23.508569 | 234.88008
23.5283958 | 236.566035
23.5419161 | 238.429458
23.5569389 | 239.790053
23.5846944 | 231.123656
23.5955494 | 232.720876
23.6199372 | 234.199783
23.6563707 | 236.447722
23.6648149 | 237.956208
23.6948213 | 232.425094
23.7211622 | 233.549064
23.7308692 | 235.323753
23.7563394 | 237.453379
23.8003514 | 238.72524
23.808496 | 232.780032
23.8046593 | 234.525143
23.8679098 | 236.32941
23.8807529 | 238.370302
23.8940926 | 233.460329
23.9393683 | 234.111049
23.9516126 | 235.767425
23.966572 | 237.778739
24.0115848 | 239.228068
24.0220797 | 233.460329
24.0380308 | 235.057549
24.0822761 | 236.32941
24.0931613 | 238.192833
24.1030057 | 239.937944
24.1513057 | 234.111049
24.1643518 | 235.5308
24.1775048 | 237.335067
24.2222008 | 239.021021
24.2335842 | 240.144991
24.2440762 | 234.229361
24.2905495 | 236.033628
24.3035196 | 237.778739
24.3204328 | 239.612584
24.3672561 | 234.40683
24.3754726 | 235.323753
24.3982628 | 236.950551
24.4530391 | 238.311146
24.4615065 | 231.360281
24.4879973 | 232.572985
24.5234433 | 234.584299
24.5326113 | 236.595613
24.575005 | 238.163255
24.5966904 | 232.425094
24.6083682 | 233.519486
24.6508912 | 235.501222
24.6725656 | 237.275911
24.6844586 | 238.961865
24.7053957 | 232.661719
24.7227168 | 234.111049
24.7776969 | 236.092785
24.773324 | 237.92663
24.8136862 | 232.661719
24.8373586 | 233.844845
24.8674637 | 235.353331
24.8987666 | 237.305489
24.9168721 | 233.253282
24.959869 | 233.28286
24.9705946 | 235.087127
25.0105447 | 237.068863
25.0266935 | 238.281568
25.0674871 | 232.513829
25.0473163 | 234.022314
25.1060971 | 236.00405
25.1430168 | 237.897052
25.1710313 | 232.247625
25.2040132 | 233.401173
25.2297172 | 235.264596
25.2656308 | 237.246332
25.2973037 | 238.163255
25.3251791 | 232.661719
25.2675518 | 234.40683
25.1916621 | 236.270253
25.2423024 | 238.192833
25.2972623 | 232.218047
21.8733267 | 233.371595
21.6384508 | 235.20544
21.6532323 | 236.773082
21.6318979 | 238.429458
21.6347762 | 233.549064
21.6122732 | 234.229361
21.5803604 | 235.560378
21.5807707 | 236.713926
21.579661 | 232.454672
21.5789943 | 233.815267
21.6660023 | 234.968815
21.7558228 | 236.595613
21.7557641 | 238.370302
21.695895 | 229.733483
21.6351414 | 231.241968
21.6616912 | 232.80961
21.6913394 | 234.554721
21.6270257 | 236.388566
21.6328472 | 230.591249
21.6911696 | 232.306781
21.8011019 | 233.992736
21.4962772 | 235.885738
21.5035862 | 230.472936
21.5005076 | 231.567328
21.6929663 | 233.401173
21.6590433 | 235.264596
21.5630964 | 230.916608
21.5027014 | 231.53775

## TD-1mm
Engineering Strain | TD
0 | 3.77710607
-0.000413394104 | 3.59724387
-0.00066725296 | 3.41738168
-0.000839450258 | 2.99770323
-0.00147137903 | 3.65719794
-0.00100517701 | 3.717152
0.000590498879 | 4.07687639
0.00187764433 | 3.8970142
0.00610509277 | 5.81554426
0.00879445344 | 7.97389059
0.0124550349 | 10.3720532
0.0214406702 | 15.2283324
0.0310415761 | 22.7825445
0.0471013751 | 31.2960217
0.0579782298 | 40.4090395
0.068826276 | 47.4236651
0.0807196996 | 55.6373719
0.0921622239 | 63.3114922
0.102649617 | 71.5851531
0.11146722 | 78.5997786
0.122088437 | 86.0940367
0.132444339 | 92.9887541
0.142034011 | 100.123288
0.153140671 | 106.598327
0.160898019 | 111.81433
0.168170524 | 111.454606
0.186435949 | 111.994193
0.210535882 | 111.694422
0.236991546 | 112.174055
0.265953684 | 112.473825
0.288964121 | 112.114101
0.312477203 | 112.353917
0.340261941 | 112.353917
0.367402914 | 112.473825
0.389085943 | 111.934239
0.406151936 | 111.334698
0.427715943 | 111.394652
0.453573369 | 111.454606
0.481272315 | 111.51456
0.506858596 | 111.874284
0.533368885 | 111.51456
0.549477784 | 112.833549
0.553920129 | 114.512263
0.559563191 | 115.711345
0.571947596 | 116.790518
0.586887105 | 117.390058
0.605835741 | 117.869691
0.620493066 | 118.469232
0.637797731 | 118.709048
0.654232552 | 119.848175
0.672011718 | 119.848175
0.692826386 | 119.548405
0.712220345 | 119.788221
0.732628526 | 119.908129
0.751587636 | 120.927348
0.763671441 | 122.12643
0.771186962 | 122.606062
0.783359725 | 123.625281
0.798415327 | 122.845878
0.815483593 | 123.925051
0.83853179 | 123.865097
0.859502821 | 123.925051
0.874290684 | 124.944271
0.887250204 | 125.663719
0.896819126 | 125.543811
0.908413685 | 126.203306
0.924741675 | 126.742892
0.947510346 | 127.102617
0.969257062 | 127.222525
0.99155045 | 127.342433
1.01611364 | 128.421606
1.03605548 | 128.361652
1.05495216 | 128.901239
1.06789817 | 129.320917
1.06999151 | 129.980412
1.07065307 | 130.759815
1.07481673 | 131.599172
1.08051218 | 130.999631
1.09693464 | 131.599172
1.12489874 | 131.059585
1.14709115 | 131.41931
1.17350298 | 131.958896
1.19239038 | 132.258666
1.21204499 | 133.997334
1.22874587 | 133.517702
1.24667574 | 134.057288
1.26695647 | 134.057288
1.28187017 | 135.136462
1.29013348 | 135.376278
1.30610714 | 136.035772
1.32271448 | 135.975818
1.45321918 | 138.793659
1.54256797 | 139.812879
1.67195006 | 143.350168
1.77492926 | 146.227963
1.95311241 | 147.187228
2.01931293 | 151.204151
2.09501989 | 150.244886
2.21104986 | 155.101165
2.32239115 | 157.439374
2.48949622 | 156.959741
2.58608436 | 158.938225
2.63092063 | 159.957444
2.70646797 | 162.295653
2.87001504 | 164.573907
2.93795148 | 166.012805
2.99100706 | 166.852162
3.17314414 | 168.051243
3.32202542 | 172.248027
3.36126567 | 170.209589
3.39548581 | 174.046649
3.49925467 | 173.626971
3.61761451 | 174.766098
3.7387879 | 176.085088
3.74470492 | 178.363342
3.80979416 | 178.18348
3.91959541 | 178.902929
4.10934903 | 180.042056
4.21560218 | 185.018243
4.23851752 | 187.056681
4.29620678 | 186.756911
4.43448419 | 189.634706
4.6221691 | 187.356452
4.70000129 | 188.915257
4.71504203 | 189.994431
4.79483993 | 189.514798
4.86827712 | 194.85071
5.05730616 | 189.814568
5.19302296 | 194.311123
5.35808564 | 195.210434
5.44512501 | 197.668551
5.52605253 | 196.709286
5.56513295 | 200.246576
5.704931 | 197.488689
5.77460069 | 201.745427
5.85078312 | 200.426438
6.03882263 | 200.30653
6.10077808 | 204.14359
6.20680187 | 204.263498
6.3234226 | 201.865335
6.41958022 | 205.342671
6.55785364 | 204.503314
6.73113456 | 206.901477
6.7424469 | 208.400328
6.81328994 | 209.179731
6.84284792 | 207.441063
6.98990122 | 211.81771
7.1155497 | 208.28042
7.25836969 | 211.877664
7.25396293 | 213.43647
7.4551723 | 209.239685
7.60772137 | 214.335781
7.7268803 | 215.534862
7.78001124 | 213.616332
7.97450743 | 214.215873
8.12206958 | 217.933025
8.13186254 | 218.472611
8.22108335 | 217.693208
8.31124515 | 216.314265
8.33842124 | 223.089074
8.5043974 | 218.832336
8.69672333 | 217.873071
8.8628853 | 218.592519
9.00965471 | 219.911509
9.13273139 | 219.431876
9.21368832 | 222.249717
9.22035035 | 224.64788
9.27928455 | 224.228201
9.30116738 | 227.046042
9.43815692 | 224.887696
9.6026526 | 227.585629
9.70003418 | 228.18517
9.84110608 | 226.686318
9.96863398 | 222.909212
10.1071545 | 225.247421
10.2948549 | 225.427283
10.4248213 | 228.18517
10.5756039 | 228.48494
10.621485 | 227.046042
10.7371993 | 232.381954
10.9235644 | 227.705537
11.0733248 | 233.041449
11.2507532 | 232.501862
11.4481016 | 232.202092
11.5550545 | 229.863884
11.6324799 | 234.060668
11.7980721 | 233.64099
11.9540683 | 232.381954
12.0958398 | 235.259749
12.2592984 | 234.600255
12.3485617 | 232.921541
12.4366363 | 236.039152
12.6015987 | 235.319703
12.8001433 | 237.058371
12.8876938 | 236.219014
12.9385925 | 232.921541
13.0938428 | 231.242827
13.1556657 | 233.401173
13.174943 | 235.319703
13.2885027 | 233.401173
13.4646186 | 235.499566
13.6409286 | 239.636396
13.8268121 | 235.55952
13.9494902 | 240.355845
13.9727087 | 240.715569
14.1375984 | 235.799336
14.2838287 | 237.538004
14.4745128 | 241.375064
14.6434736 | 235.079887
14.8389138 | 237.837774
15.0296235 | 236.878509
15.2201673 | 238.137544
15.4184805 | 241.734788
15.5906548 | 237.717866
15.7470484 | 235.499566
15.8553407 | 237.418096
16.019555 | 239.576442
16.2208119 | 243.053778
16.3821764 | 239.816258
16.4324913 | 239.756304
16.4554994 | 240.175983
16.5214743 | 244.192905
16.5240461 | 240.895431
16.5388926 | 241.974605
16.600663 | 242.574145
16.7823264 | 242.334329
16.9464882 | 243.23364
17.1578757 | 244.432721
17.3686263 | 241.91465
17.5434781 | 243.23364
17.7403983 | 242.754007
17.9209882 | 241.61488
18.0163065 | 238.617177
18.1174891 | 237.418096
18.2246766 | 239.456534
18.3641883 | 240.295891
18.4491935 | 242.574145
18.6239037 | 241.135248
18.8248347 | 239.216718
18.9987298 | 240.595661
19.1875309 | 243.473456
19.4068863 | 238.017636
19.5671233 | 239.69635
19.7608909 | 240.835477
19.9744276 | 242.993824
20.1512824 | 243.833181
20.3466803 | 245.15217
20.5388268 | 244.252859
20.7205916 | 245.931573
20.9080351 | 243.23364
21.0961169 | 243.23364
21.1232934 | 245.272078
21.1410402 | 240.475753
21.1759681 | 243.413502
21.191807 | 245.931573
21.2240365 | 240.895431
21.2460411 | 243.23364
21.2441088 | 244.8524
21.2853234 | 240.535707
21.3055257 | 242.574145
21.334282 | 245.272078
21.3439302 | 242.034559
21.383833 | 241.61488
21.3978728 | 243.893135
21.4379217 | 245.691757
21.4602434 | 241.31511
21.4876937 | 243.413502
21.5144615 | 245.45194
21.5510901 | 240.715569
21.5804712 | 241.974605
21.608595 | 244.013043
21.5738937 | 241.674834
21.6321056 | 242.034559
21.6423649 | 243.23364
21.6682406 | 243.773226
21.7340025 | 240.835477
21.707445 | 242.813961
21.7909191 | 240.116029
21.7671734 | 239.816258
21.7996122 | 241.61488
21.8328073 | 238.737085
21.8292787 | 238.617177
21.9060293 | 240.775523
21.9472904 | 236.278968
21.9331532 | 238.197498

## RD-2mm
Engineering Strain | RD
0 | -2.84063415
-0.00189634596 | -2.478
-0.00192413201 | -2.59887805
0.000528158282 | -2.62909756
-0.00029568061 | -2.87085366
-0.000156079093 | -2.59887805
0.00150572079 | -2.59887805
0.0026901173 | -1.66207317
0.00667672027 | 1.32965854
0.0102272191 | 4.35160976
0.0147302399 | 7.10158537
0.0208178616 | 10.2746341
0.0273094283 | 14.4751463
0.0375505702 | 20.8816829
0.0489555416 | 28.5272195
0.0553272065 | 36.1425366
0.0651145214 | 42.186439
0.0787013684 | 47.7770488
0.0828115805 | 53.6094146
0.0964461537 | 59.6533171
0.106195438 | 66.6038049
0.111019454 | 73.4938537
0.123140898 | 79.6284146
0.135550272 | 85.0679268
0.147504788 | 90.2354634
0.156651934 | 95.6447561
0.168761595 | 100.600756
0.180161133 | 105.405659
0.187552249 | 109.485293
0.204384326 | 112.990756
0.224793523 | 114.803927
0.247660871 | 115.801171
0.272499467 | 116.737976
0.297493961 | 117.161049
0.320841099 | 116.828634
0.342832783 | 116.617098
0.366151805 | 116.858854
0.384472854 | 116.768195
0.40737694 | 116.284683
0.431605852 | 116.43578
0.461427865 | 116.768195
0.488696943 | 116.49622
0.514179167 | 116.586878
0.54111124 | 116.556659
0.568011769 | 117.281927
0.59728347 | 116.949512
0.622751547 | 117.584122
0.647533465 | 117.372585
0.672565888 | 117.281927
0.703039616 | 117.009951
0.721902041 | 116.949512
0.746265067 | 117.372585
0.775771944 | 117.009951
0.803865474 | 117.07039
0.826414967 | 116.919293
0.843831807 | 117.281927
0.853223127 | 117.281927
0.858132893 | 118.188512
0.861350818 | 119.125317
0.86760104 | 119.790146
0.87231724 | 118.460488
0.876908796 | 120.062122
0.880130599 | 120.908268
0.880776606 | 121.39178
0.885103796 | 122.63078
0.901284781 | 122.661
0.914501489 | 123.325829
0.927586263 | 123.86978
0.94474627 | 124.323073
0.961420957 | 124.413732
0.985179861 | 124.836805
1.00950455 | 124.987902
1.03051707 | 125.531854
1.04633759 | 126.619756
1.06420115 | 125.682951
1.08207105 | 126.529098
1.10057794 | 126.921951
1.11279615 | 127.133488
1.11863323 | 127.526341
1.12952584 | 128.493366
1.14337007 | 127.345024
1.15411372 | 129.218634
1.16154184 | 129.309293
1.17305649 | 130.12522
1.19274236 | 129.399951
1.21505313 | 130.850488
1.23628646 | 130.366976
1.25968984 | 131.30378
1.28139233 | 131.998829
1.29348593 | 132.60322
1.30076304 | 132.844976
1.42542833 | 133.509805
1.5118597 | 136.018024
1.64141037 | 140.490512
1.75120886 | 143.11961
1.83825186 | 142.998732
1.96838112 | 146.897049
2.10858626 | 150.251415
2.21059316 | 152.850293
2.29846653 | 152.699195
2.41109808 | 153.364024
2.51759916 | 157.866732
2.64960129 | 158.440902
2.76290053 | 162.067244
2.82895619 | 162.369439
2.96625025 | 164.243049
3.07603397 | 164.394146
3.16773704 | 167.929829
3.2526567 | 168.53422
3.40663392 | 173.308902
3.47760088 | 171.01222
3.5390459 | 175.96822
3.63726103 | 173.46
3.74919141 | 171.314415
3.87206108 | 177.630293
3.8976067 | 181.52861
3.98215457 | 178.869293
4.14752273 | 183.674195
4.27008173 | 182.918707
4.30537405 | 185.759341
4.30885377 | 186.212634
4.39097142 | 188.418659
4.39898524 | 186.514829
4.52616892 | 187.542293
4.64514487 | 184.580781
4.74172066 | 189.687878
4.79644625 | 193.586195
4.94559581 | 188.630195
5.12289663 | 194.432341
5.25432087 | 195.429585
5.26503029 | 194.492781
5.37526423 | 198.149341
5.41190334 | 195.882878
5.53562185 | 195.097171
5.68077192 | 200.838878
5.75440956 | 200.657561
5.78280908 | 203.588854
5.90543101 | 202.59161
6.10752395 | 201.201512
6.25433265 | 200.899317
6.38796053 | 202.228976
6.46469618 | 204.737195
6.5235754 | 202.531171
6.55147885 | 207.154756
6.68507381 | 206.338829
6.84930234 | 208.363537
6.85766572 | 210.358024
6.86911484 | 214.165683
6.9298472 | 208.272878
7.11096265 | 214.830512
7.30547599 | 209.391
7.42998981 | 214.37722
7.59992272 | 214.37722
7.63793376 | 218.66839
7.74180246 | 217.701366
7.75624904 | 216.522805
7.81779946 | 216.734341
7.90601509 | 221.17661
8.09096733 | 218.335976
8.25869612 | 220.783756
8.40807092 | 216.885439
8.49968371 | 217.822244
8.623317 | 221.509024
8.72198053 | 218.033781
8.86762413 | 226.162829
8.97101232 | 224.440317
9.02293773 | 225.407341
9.122293 | 223.62439
9.13864727 | 224.954049
9.20592806 | 226.978756
9.31721616 | 220.965073
9.36124765 | 226.283707
9.48953967 | 225.226024
9.67536808 | 224.712293
9.85140819 | 230.091366
9.90340973 | 231.964976
10.0444446 | 228.187537
10.2350757 | 226.978756
10.3157991 | 230.997951
10.532835 | 230.454
10.6526726 | 228.399073
10.7275622 | 229.970488
10.8349349 | 234.291878
10.9203644 | 231.511683
11.028146 | 232.660024
11.1637316 | 234.110561
11.2828804 | 234.352317
11.359956 | 231.239707
11.4092244 | 236.286366
11.5020051 | 236.981415
11.6618136 | 238.431951
11.8521303 | 237.706683
11.9726557 | 236.769878
12.1701631 | 233.385293
12.3576377 | 233.778146
12.5417226 | 236.67922
12.7266242 | 237.374268
12.907472 | 238.069317
12.9931895 | 239.882488
13.1611231 | 235.077585
13.2242536 | 237.132512
13.332269 | 237.313829
13.4580019 | 238.159976
13.5131255 | 239.036341
13.5345454 | 241.967634
13.5433775 | 236.286366
13.63544 | 238.250634
13.7999783 | 240.094024
13.8867717 | 242.390707
14.0263036 | 239.15722
14.046159 | 243.176415
14.0504693 | 245.261561
14.0561702 | 247.135171
14.0621304 | 240.637976
14.0685639 | 240.39622
14.0713179 | 242.269829
14.0756432 | 243.992341
14.0855046 | 245.442878
14.1277069 | 240.607756
14.1475813 | 241.665439
14.1496566 | 243.629707
14.1570101 | 245.473098
14.1532932 | 240.39622
14.1660542 | 239.942927
14.1665022 | 241.725878
14.1724375 | 243.962122
14.1970869 | 245.714854
14.2361447 | 241.997854
14.2455553 | 243.327512
14.2797633 | 245.382439
14.3059641 | 247.346707
14.3137452 | 246.379683
14.3616662 | 244.68739
14.3711873 | 246.017049
14.3864357 | 247.648902
14.4230638 | 240.124244
14.4286556 | 241.514341
14.4519751 | 243.418171
14.4874346 | 245.231341
14.4934067 | 238.431951
14.5324911 | 240.033585
14.5463983 | 242.330268
14.5663623 | 244.083
14.6057187 | 238.371512
14.6137855 | 239.912707
14.6397063 | 241.907195
14.668909 | 243.720366
14.6777491 | 238.371512
14.6972841 | 239.912707
14.7324208 | 241.695659
14.7431667 | 243.901683
14.7689885 | 238.069317
14.8064399 | 239.973146
14.8150207 | 242.058293
14.8484064 | 244.083
14.8714638 | 238.552829
14.878796 | 240.335781
14.9156415 | 242.360488
14.9393275 | 243.357732
14.9503724 | 238.159976
14.9762879 | 240.39622
15.0074303 | 242.148951
15.0223258 | 243.811024
15.0585359 | 238.52261
15.0728665 | 240.275341
15.0823413 | 242.118732
15.1091245 | 244.083
15.1362262 | 242.088512
15.1457503 | 239.942927
15.1776352 | 241.363244
15.1996369 | 242.964878
15.2109942 | 243.629707
15.2453907 | 238.945683
15.2585647 | 240.577537
15.267237 | 242.753341
15.3120617 | 244.566512
15.3280413 | 239.217659
15.3343482 | 240.97039
15.382971 | 242.904439
15.3947997 | 245.201122
15.4115039 | 239.791829
15.4555762 | 241.00061
15.4632355 | 242.541805
15.4879834 | 244.536293
15.5205157 | 244.868707
15.529829 | 241.363244
15.5653679 | 241.756098
15.5819608 | 242.904439
15.5875369 | 243.690146
15.6153302 | 239.006122
15.6519436 | 240.758854
15.6605008 | 242.662683
15.6854608 | 244.68739
15.7250582 | 243.841244
15.7380719 | 240.819293
15.7591039 | 242.632463
15.7935945 | 244.596732
15.7990739 | 246.107707
15.8298278 | 241.151707
15.8607278 | 242.723122
15.8702473 | 244.808268
15.9062375 | 246.621439
15.9248034 | 241.00061
15.931735 | 242.87422
15.969522 | 244.898927
15.9921757 | 246.772537
16.0038461 | 241.333024
16.0425737 | 242.390707
16.0614556 | 244.234098
16.0767931 | 245.865951
16.1240687 | 247.588463
16.1365783 | 241.665439
16.1390169 | 243.659927
16.1827447 | 245.805512
16.200695 | 247.104951
16.2109374 | 241.423683
16.2423963 | 243.327512
16.2668943 | 245.35222
16.2749701 | 246.832976
16.30987 | 241.181927
16.3195737 | 242.934659
16.3256227 | 244.838488
16.3505389 | 246.349463
16.3588185 | 241.363244
16.3674658 | 242.87422
16.3794988 | 244.475854
16.3873162 | 246.651659
16.3952067 | 244.294537
16.40234 | 240.940171
16.4058273 | 242.541805
16.4196755 | 244.657171
16.4350839 | 246.077488
16.4426573 | 240.245122
16.4496788 | 241.816537
16.4536036 | 244.022561
16.4615435 | 246.198366
16.4724254 | 241.816537
16.4744421 | 241.816537
16.4852907 | 243.901683
16.5037003 | 245.684634
16.5118991 | 246.832976
16.5227864 | 241.363244
16.5485055 | 243.357732
16.5523852 | 245.382439
16.5729591 | 246.530781
16.6131886 | 241.151707
16.6213445 | 242.783561
16.6399783 | 244.747829
16.6781062 | 246.742317
16.6839207 | 240.607756
16.7113878 | 242.390707
16.7445733 | 244.173659
16.753959 | 245.986829
16.7810586 | 241.423683
16.8058221 | 242.088512
16.8197965 | 243.841244
16.8467539 | 245.35222
16.8726037 | 245.654415
16.8826938 | 240.154463
16.9079723 | 242.179171
16.9389124 | 244.294537
16.9468803 | 245.865951
16.9499053 | 241.876976
16.9468136 | 241.997854
16.9519531 | 243.599488
16.9532511 | 245.503317
16.9565702 | 247.014293
16.9628942 | 241.363244
16.9697074 | 242.934659
16.9578483 | 244.808268
16.9571274 | 246.953854
16.96542 | 241.181927
17.0211728 | 242.753341
17.0333864 | 244.838488
17.0403401 | 246.440122
17.0750239 | 240.547317
17.1024234 | 242.179171
17.1125962 | 244.354976
17.1350435 | 245.896171
17.169641 | 240.486878
17.1780412 | 241.967634
17.1922618 | 244.11322
17.2367249 | 246.017049
17.2439624 | 240.607756
17.2588914 | 241.907195
17.2957802 | 243.811024
17.3056555 | 245.382439
17.3303562 | 243.47861
17.3679591 | 242.511585
17.3774804 | 243.357732
17.4083009 | 244.324756
17.4346483 | 244.626951
17.4438393 | 243.629707
17.4663523 | 243.387951
17.5019554 | 244.203878
17.5217972 | 244.778049
17.5553617 | 241.605
17.5782965 | 243.025317
17.5792621 | 244.778049
17.6008951 | 246.530781
17.6441242 | 241.091268
17.655409 | 242.632463
17.6751703 | 244.596732
17.7087763 | 246.349463
17.7154564 | 246.923634
17.7365554 | 242.148951
17.7794429 | 243.901683
17.7831996 | 245.624195
17.8034469 | 247.769781
17.8318715 | 242.058293
17.8443583 | 243.841244
17.8587665 | 245.896171
17.9086277 | 247.588463
17.9193794 | 242.420927
17.9448125 | 243.569268
17.9678464 | 245.473098
17.9829606 | 247.497805
18.0080613 | 242.572024
18.0445578 | 243.418171
18.0501662 | 245.201122
18.0743678 | 247.256049
18.1020072 | 246.440122
18.1091191 | 243.085756
18.1391897 | 245.019805
18.1546023 | 246.953854
18.1609418 | 248.525268
18.1749451 | 242.602244
18.1959993 | 244.234098
18.2013555 | 246.077488
18.2084436 | 247.981317
18.2191165 | 247.890659
18.22292 | 244.11322
18.2219617 | 245.593976
18.2253105 | 247.558244
18.2373425 | 248.857683
18.2250201 | 242.420927
18.2346998 | 243.841244
18.2488519 | 245.654415
18.2768254 | 247.648902
18.2962659 | 248.736805
18.2983197 | 243.055537
18.3107191 | 244.657171
18.3235684 | 246.470341
18.3296763 | 248.43461
18.3389427 | 243.357732
18.3482483 | 244.626951
18.3556427 | 246.289024
18.3572198 | 248.223073
18.358741 | 250.066463
18.3640884 | 241.876976
18.3644088 | 243.599488
18.3664496 | 245.35222
18.3707455 | 247.376927
18.3730571 | 248.797244
18.3645844 | 243.267073
18.3754624 | 244.898927
18.3826648 | 246.772537
18.3667247 | 248.827463
18.3804909 | 249.129659
18.3955325 | 244.264317
18.4371343 | 245.986829
18.4468756 | 247.8
18.462881 | 249.582951
18.4979995 | 244.385195
18.5081155 | 245.080244
18.5162614 | 246.772537
18.5604415 | 248.948341
18.5737453 | 250.187341
18.5837446 | 244.234098
18.6340398 | 246.017049
18.6569364 | 247.920878
18.6598664 | 249.220317
18.6909863 | 243.690146
18.7215232 | 245.382439
18.7343803 | 247.104951
18.7597005 | 248.857683
18.7894538 | 243.206634
18.7986609 | 244.838488
18.8236754 | 246.953854
18.8565754 | 248.857683
18.8617516 | 245.714854
18.8774412 | 244.959366
18.9238266 | 245.896171
18.9328303 | 247.044512
18.9439315 | 246.168146
18.9930356 | 242.420927
19.0004734 | 244.022561
19.0145099 | 245.835732
19.0665722 | 247.981317
19.0721581 | 247.8
19.0950474 | 243.085756
19.1263543 | 245.231341
19.1356068 | 247.014293
19.1638916 | 248.736805
19.1907947 | 243.115976
19.1980282 | 244.68739
19.2309801 | 246.349463
19.2601128 | 248.525268
19.2689795 | 243.599488
19.312749 | 244.203878
19.3271713 | 246.017049
19.334082 | 247.769781
19.3720274 | 249.492293
19.3888217 | 243.871463
19.3964806 | 245.442878
19.4068702 | 247.19561
19.4377405 | 249.220317
19.4569903 | 243.750585
19.4657197 | 244.71761
19.4959563 | 246.440122
19.5261694 | 248.343951
19.532724 | 249.039
19.556457 | 244.173659
19.5966231 | 246.258805
19.6063213 | 247.769781
19.622853 | 249.401634
19.6706479 | 244.385195
19.6762361 | 245.714854
19.6888226 | 247.709341
19.7352078 | 249.401634
19.7470751 | 243.901683
19.7571084 | 245.050024
19.8054846 | 246.832976
19.8219329 | 248.495049
19.832055 | 239.882488
19.8817304 | 241.181927
19.8935573 | 243.115976
19.9043715 | 244.868707
19.9365537 | 246.59122
19.9554584 | 241.121488
19.982 | 242.330268
20.0128672 | 244.264317
20.0256961 | 246.379683
20.0398079 | 241.272585
20.0760003 | 242.632463
20.0895258 | 244.536293
20.1038955 | 246.59122
20.1441311 | 241.665439
20.1574984 | 243.236854
20.1693109 | 244.898927
20.2083624 | 247.014293
20.2305711 | 243.508829
20.2460145 | 242.753341
20.269475 | 244.536293
20.29978 | 246.742317
20.3090479 | 247.014293
20.3378919 | 239.429195
20.3655944 | 241.091268
20.3760164 | 242.813781
20.4096572 | 244.747829
20.4328362 | 246.651659
20.4448351 | 240.154463
20.477144 | 241.544561
20.5022412 | 243.599488
20.5112703 | 245.503317
20.5095112 | 243.931902
20.5163308 | 241.937415
20.5091508 | 243.569268
20.5167133 | 245.503317
20.5199848 | 247.316488
20.5120086 | 241.937415
20.5158479 | 243.539049
20.5137852 | 245.533537
20.5304547 | 247.497805
20.5831051 | 242.481366
20.5909593 | 243.659927
20.6064619 | 245.593976
20.6344024 | 247.074732
20.6691241 | 248.887902
20.6725118 | 243.44839
20.7233762 | 245.080244
20.737789 | 247.135171
20.7421374 | 249.280756
20.7634689 | 245.654415
20.7967433 | 245.019805
20.808029 | 247.16539
20.8288605 | 249.159878
20.8731368 | 250.640634
20.8724992 | 241.665439
20.8841375 | 243.206634
20.9519998 | 245.110463
20.9690461 | 247.376927
20.9794891 | 248.646146
21.0037885 | 242.844
21.0310293 | 244.566512
21.0447995 | 246.319244
21.0695637 | 248.374171
21.1077569 | 243.297293
21.1117911 | 244.324756
21.1384443 | 246.077488
21.1668961 | 248.071976
21.1758174 | 250.187341
21.2041398 | 241.00061
21.2519643 | 242.783561
21.2465391 | 244.354976
21.2729634 | 246.561
21.3233104 | 248.343951
21.3212456 | 242.360488
21.3436482 | 244.022561
21.3771116 | 245.986829
21.3983878 | 248.011537
21.4167684 | 242.420927
21.4494372 | 243.841244
21.4574827 | 245.714854
21.4757368 | 247.83022
21.529731 | 249.371415
21.5370764 | 243.720366
21.5485074 | 245.382439
21.600021 | 247.437366
21.6130045 | 249.250537
21.6243369 | 244.445634
21.6747141 | 244.778049
21.6823433 | 246.712098
21.6984684 | 248.585707
21.7360584 | 250.459317
21.7502808 | 243.962122
21.7570137 | 246.047268
21.7902437 | 247.588463
21.8190684 | 249.462073
21.8319062 | 243.629707
21.8804455 | 244.929146
21.8680546 | 246.863195
21.9319252 | 249.06922
21.9176778 | 243.841244
21.9460454 | 244.294537
21.9527315 | 246.198366
21.9807278 | 248.253293
21.9786155 | 249.703829
22.0199313 | 243.418171
22.045564 | 245.291781
22.0584788 | 247.437366
22.0390802 | 249.099439
22.100351 | 242.783561
22.0915692 | 244.324756
22.090021 | 246.168146
22.1779893 | 247.83022
22.1436681 | 242.360488
22.1770563 | 243.750585
22.2265474 | 245.865951
22.2358086 | 247.679122
22.2490078 | 242.813781
22.2497934 | 244.294537
22.2645521 | 246.017049
22.2853864 | 247.679122
22.3196851 | 248.887902
22.2564541 | 247.890659
22.3937256 | 244.747829
22.2949333 | 244.475854
22.4368695 | 246.107707
22.4232065 | 248.132415
22.5112892 | 249.613171
22.4295469 | 243.750585
22.4559051 | 245.291781
22.4773696 | 247.044512
22.6152357 | 249.06922
22.4844722 | 250.247781
22.5056807 | 244.506073
22.6220298 | 246.107707
22.560735 | 247.951098
22.543265 | 249.885146
22.4453868 | 244.022561
22.5664871 | 245.050024
22.6207207 | 246.772537
22.5300112 | 248.495049
22.4948907 | 250.157122
22.735583 | 244.11322
22.5777726 | 245.92639
22.6653051 | 247.376927
22.4840807 | 249.220317
22.4636164 | 245.080244
22.5811325 | 244.083
22.5546374 | 245.95661
22.4615041 | 247.709341
22.548762 | 249.099439
22.5631128 | 243.297293
22.442117 | 245.291781
22.498002 | 247.074732
22.4078562 | 248.978561
22.5078484 | 246.077488
22.2214859 | 246.470341
20.9513537 | 247.558244
20.8360374 | 247.588463
20.808261 | 245.473098
20.802894 | 245.865951
20.7113198 | 246.802756
20.7260928 | 247.558244
20.6754596 | 247.376927
20.7451189 | 245.563756
20.7518628 | 245.835732
20.725272 | 246.984073
20.7354732 | 248.253293

## DD-2mm
Engineering Strain | DD
0 | 1.59722004
0.00101344648 | 1.62679819
0.00135936986 | 1.65637634
0.00235179972 | 1.47890745
0.00224721157 | 1.65637634
0.00224120036 | 1.77468893
-0.000750939825 | 1.50848559
0.00138603384 | 1.83384523
0.00239876984 | 2.69161155
0.00827111732 | 4.46630048
0.00601765161 | 6.06352053
0.0109723342 | 8.07483465
0.018897123 | 12.0383066
0.0289321484 | 17.9539364
0.0405697439 | 25.614677
0.053535642 | 33.4233083
0.0600105874 | 39.4572506
0.0722079766 | 45.7278182
0.0811457328 | 52.4124799
0.0885505325 | 59.0675634
0.101241059 | 65.6930687
0.112938511 | 71.9340581
0.121417903 | 78.263782
0.129824873 | 83.7357395
0.142601688 | 89.385166
0.154269992 | 94.2064043
0.162356597 | 98.9684862
0.171987468 | 103.493943
0.181773329 | 108.078556
0.203012804 | 111.125105
0.22771756 | 112.396966
0.244450742 | 111.361731
0.265568673 | 112.160341
0.292386503 | 112.278653
0.326662585 | 112.781482
0.353664868 | 112.219497
0.381925952 | 112.544857
0.411856993 | 112.899794
0.438234524 | 112.456122
0.462839198 | 112.574435
0.488135716 | 112.219497
0.515965531 | 112.308231
0.543370083 | 112.219497
0.57514814 | 112.456122
0.604684341 | 112.189919
0.629107593 | 112.367388
0.653309928 | 112.249075
0.678484447 | 112.189919
0.704297868 | 112.722325
0.732713861 | 112.515278
0.758470562 | 112.544857
0.784907271 | 112.515278
0.811198486 | 112.515278
0.833962273 | 112.396966
0.860865098 | 112.515278
0.887858641 | 112.574435
0.911194526 | 112.456122
0.932627588 | 112.130762
0.94978177 | 112.160341
0.960367545 | 112.515278
0.967839201 | 112.308231
0.971522437 | 112.958951
0.971822986 | 113.254732
0.972721773 | 113.757561
0.975713475 | 114.585749
0.979659419 | 115.709719
0.979229543 | 116.597063
0.982137699 | 117.691454
0.985975966 | 118.490065
0.989894297 | 118.933737
0.995163229 | 119.732347
1.00736748 | 120.619691
1.02474153 | 120.442222
1.03771795 | 121.004207
1.0588062 | 121.12252
1.08065431 | 121.329567
1.10587159 | 121.891552
1.13038435 | 121.773239
1.15511133 | 121.832395
1.18175692 | 122.069021
1.20760529 | 122.098599
1.2302898 | 122.778896
1.25500863 | 122.069021
1.27579875 | 123.19299
1.30200684 | 122.660584
1.31932195 | 123.370459
1.33075265 | 124.198647
1.33499254 | 124.464851
1.33888157 | 124.79021
1.3421497 | 126.002914
1.34629691 | 125.056414
1.43214062 | 128.901573
1.60566893 | 130.262168
1.75869435 | 131.741075
1.77658876 | 133.338295
1.88992426 | 138.21869
2.06083255 | 139.283503
2.24557108 | 139.194769
2.26817133 | 143.542757
2.31098379 | 145.761118
2.48244012 | 147.624541
2.65285684 | 148.718933
2.82687458 | 149.576699
2.83841741 | 152.297889
2.84372334 | 153.540171
2.99076743 | 156.11347
3.16402124 | 156.941658
3.34122721 | 158.5093
3.48669823 | 159.337488
3.49251311 | 161.526271
3.49603226 | 163.064335
3.5512079 | 164.602399
3.72396009 | 166.02215
3.89888216 | 167.116541
4.03762563 | 168.920808
4.21204221 | 168.89123
4.23572481 | 169.187012
4.2449228 | 173.091327
4.23849177 | 172.795546
4.28296087 | 173.949094
4.45591267 | 174.925173
4.62314947 | 175.457579
4.69105977 | 176.197033
4.69513236 | 178.740754
4.69894969 | 178.711176
4.80474116 | 177.468893
5.00088533 | 177.67594
5.08577851 | 179.421051
5.10885071 | 182.881695
5.1718681 | 185.307103
5.17906045 | 181.314053
5.24652858 | 184.094399
5.42342066 | 183.946508
5.57265464 | 186.519807
5.6985623 | 188.471965
5.82211254 | 186.667698
6.00728654 | 185.9874
6.13152653 | 188.117027
6.14661406 | 192.524171
6.15739622 | 191.10442
6.30523553 | 192.110077
6.48822959 | 192.317124
6.54594206 | 195.481986
6.54809549 | 195.748189
6.68398185 | 196.605956
6.69541299 | 198.794739
6.81723397 | 194.860845
7.01967497 | 194.446751
7.16301999 | 196.990472
7.26963043 | 199.711661
7.27593147 | 201.101834
7.28416522 | 205.00615
7.40870146 | 199.593349
7.54388263 | 201.989179
7.69274722 | 202.906101
7.79545407 | 204.118806
7.90689682 | 205.420244
8.09150795 | 205.420244
8.14011834 | 208.9992
8.32938241 | 202.846945
8.52088039 | 203.172305
8.61709499 | 205.4794
8.62154322 | 208.141434
8.68076572 | 209.383716
8.68511439 | 208.555528
8.7119412 | 207.07662
8.86721157 | 207.786496
9.05143321 | 211.749968
9.23639128 | 208.20059
9.2523342 | 214.58947
9.26041985 | 215.181033
9.27108763 | 216.245847
9.49109858 | 209.383716
9.67320478 | 212.903516
9.86371355 | 213.731704
10.059793 | 212.282375
10.1970642 | 212.84436
10.2081902 | 215.831753
10.2541004 | 216.807831
10.3620009 | 217.813489
10.5496631 | 215.417658
10.7443201 | 216.334581
10.864472 | 219.351552
11.0149793 | 221.451601
11.1446675 | 219.469865
11.1601855 | 221.096663
11.1651855 | 220.564256
11.1720347 | 222.871352
11.2073764 | 217.133191
11.3826408 | 221.924851
11.5684619 | 218.375473
11.7629485 | 220.623413
11.9334671 | 219.292396
12.0668278 | 220.771303
12.2336838 | 222.812196
12.4304687 | 225.237604
12.6141066 | 224.941822
12.7177201 | 221.155819
12.7776177 | 224.350259
12.8269845 | 226.775668
13.0042384 | 222.575571
13.1347224 | 223.285446
13.2463219 | 222.575571
13.4421734 | 225.858745
13.6365816 | 226.89398
13.8416996 | 228.432044
13.9633327 | 224.705197
14.0406294 | 226.065792
14.0434455 | 226.509464
14.0563411 | 229.94053
14.0653069 | 227.278496
14.1342528 | 227.485543
14.2950289 | 229.230654
14.427642 | 228.994029
14.6150145 | 230.206733
14.7933987 | 230.591249
14.9809197 | 226.213683
15.0563887 | 232.602563
15.1172724 | 236.063206
15.2848351 | 233.756111
15.4132157 | 228.165841
15.4749213 | 228.4912
15.6083795 | 233.637798
15.6312121 | 234.939237
15.6362464 | 233.075813
15.7776506 | 231.478593
15.9706847 | 231.774375
16.1803636 | 232.070156
16.3802902 | 232.395516
16.5807304 | 233.253282
16.7117409 | 232.572985
16.843689 | 233.075813
17.0165185 | 233.815267
17.2158323 | 234.199783
17.397997 | 234.258939
17.571705 | 230.916608
17.7627914 | 231.774375
17.789619 | 232.927923
17.7985231 | 234.584299
17.8037213 | 237.423801
17.9893335 | 231.53775
18.1829847 | 230.946187
18.3698125 | 231.360281
18.5704149 | 231.449015
18.7671529 | 230.325046
18.9528036 | 229.999686
19.1446214 | 237.098442
19.3470578 | 237.098442
19.5347039 | 238.015364
19.6723237 | 237.068863
19.8185688 | 233.342017
19.829887 | 234.761768
19.8597937 | 236.80266
19.9035369 | 238.873131
19.9100431 | 231.53775
19.9333085 | 232.543407
19.9638137 | 234.525143
19.9729326 | 236.32941
20.0036781 | 236.891395
20.0262742 | 232.306781
20.0334891 | 234.022314
20.0758838 | 236.033628
20.0913609 | 237.690005
20.1066856 | 231.951844
20.1390277 | 233.756111
20.145226 | 235.944894
20.1597947 | 237.719583
20.1852143 | 232.011
20.2050263 | 233.342017
20.2134169 | 234.998393
20.2340326 | 237.187176
20.2478698 | 232.040578
20.2513006 | 233.194126
20.2804942 | 234.673033
20.2880177 | 236.566035
20.2927249 | 238.606927
20.2979062 | 232.365938
20.3087606 | 234.051892
20.316003 | 236.092785
20.3092639 | 238.015364
20.3157888 | 232.188469
20.3189759 | 233.904002
20.315522 | 235.708269
20.3196004 | 237.394223
20.3261004 | 232.33636
20.3559982 | 233.253282
20.3633852 | 234.820924
20.3718785 | 236.891395
20.3654873 | 237.985786
20.3681103 | 232.957501
20.3738465 | 234.584299
20.3717154 | 236.447722
20.3780493 | 237.867473
20.3886743 | 232.218047
20.3884957 | 233.460329
20.4023305 | 235.235018
20.4058383 | 237.423801
20.4218256 | 232.099734
20.436243 | 233.13497
20.4420687 | 234.998393
20.4633063 | 237.364645
20.4754092 | 238.222411
20.4827937 | 233.992736
20.5084054 | 234.377252
20.5326937 | 235.708269
20.5410108 | 236.506879
20.5704059 | 235.323753
20.5956689 | 232.099734
20.6103268 | 233.28286
20.642654 | 234.939237
20.6591045 | 236.80266
20.6662659 | 236.684348
20.6943159 | 232.011
20.7239579 | 233.756111
20.7352961 | 235.412487
20.7462736 | 237.12802
20.7876468 | 231.596906
20.7948439 | 233.194126
20.796485 | 234.761768
20.7940114 | 236.654769
20.799599 | 234.08147
20.8042461 | 232.691297
20.801435 | 234.495565
20.8084856 | 236.32941
20.8455891 | 237.897052
20.8787723 | 232.691297
20.8828147 | 233.874423
20.9111196 | 235.737847
20.9440224 | 237.394223
20.9510304 | 231.981422
20.9714666 | 233.637798
21.0123772 | 235.353331
21.0237199 | 237.364645
21.0375961 | 232.454672
21.0815761 | 233.401173
21.0934644 | 235.146284
21.1168334 | 236.980129
21.1615146 | 238.488615
21.1672877 | 233.13497
21.1867292 | 234.761768
21.2150807 | 236.506879
21.2318593 | 238.547771
21.2472019 | 233.578642
21.2877247 | 234.140627
21.2987662 | 235.708269
21.3151646 | 237.60127
21.3557989 | 239.346381
21.3745947 | 233.874423
21.3824601 | 234.761768
21.4252348 | 236.358988
21.4396314 | 238.784396
21.4519773 | 238.459036
21.4926897 | 234.258939
21.5030642 | 235.412487
21.5145579 | 237.512536
21.5649136 | 239.375959
21.5697221 | 235.737847
21.5801173 | 237.630848
21.6138311 | 239.583006
21.6238005 | 241.298539
21.6377397 | 232.48425
21.6779708 | 233.904002
21.6886933 | 235.767425
21.7060639 | 237.423801
21.7637591 | 238.873131
21.7724251 | 233.578642
21.7920345 | 235.027971
21.8262117 | 237.068863
21.8326805 | 238.666084
21.8506035 | 233.578642
21.8855349 | 234.465986
21.8949182 | 236.181519
21.914116 | 238.192833
21.9551037 | 239.730897
21.9645164 | 233.992736
21.9708266 | 235.974472
22.0175111 | 237.542114
22.0349458 | 239.257646
22.0470954 | 234.111049
22.0933229 | 234.968815
22.0958187 | 236.743504
22.1114329 | 238.429458
22.1579325 | 239.050599
22.1795204 | 234.584299
22.1889513 | 236.033628
22.2138006 | 238.015364
22.2472054 | 239.612584
22.2563153 | 233.844845
22.2681621 | 235.294175
22.315955 | 236.80266
22.3337313 | 238.429458
22.345388 | 231.034921
22.3886738 | 232.129313
22.3969704 | 233.815267
22.4140481 | 235.915316
22.4448838 | 237.630848
22.4636542 | 231.892687
22.4788556 | 233.105392
22.5064677 | 235.20544
22.5321502 | 237.039285
22.5597484 | 232.750454
22.5666519 | 232.80961
22.6131462 | 234.584299
22.6236249 | 236.861816
22.643616 | 238.015364
22.6788007 | 232.602563
22.6879048 | 234.022314
22.7238619 | 236.033628
22.7560754 | 237.482958
22.765243 | 232.513829
22.7683233 | 233.489907
22.8088379 | 235.412487
22.8219284 | 236.832238
22.8441738 | 238.813974
22.8832026 | 233.312439
22.8890223 | 234.643455
22.8985616 | 236.506879
22.9489012 | 238.606927
22.9610978 | 232.927923
22.9704163 | 234.347674
23.0166408 | 236.181519
23.0301803 | 238.311146
23.0433778 | 232.898344
23.0832055 | 234.140627
23.0935642 | 235.885738
23.1075498 | 238.015364
23.1516373 | 239.080178
23.1618381 | 233.28286
23.1732833 | 235.382909
23.2206597 | 236.861816
23.231191 | 238.547771
23.2415887 | 233.016657
23.3067478 | 234.495565
23.304999 | 235.944894
23.3263617 | 237.985786
23.3609705 | 239.494272
23.3738401 | 233.756111
23.3895628 | 235.560378
23.4418463 | 237.364645
23.4500235 | 239.139334
23.4608695 | 233.637798
23.508569 | 234.88008
23.5283958 | 236.566035
23.5419161 | 238.429458
23.5569389 | 239.790053
23.5846944 | 231.123656
23.5955494 | 232.720876
23.6199372 | 234.199783
23.6563707 | 236.447722
23.6648149 | 237.956208
23.6948213 | 232.425094
23.7211622 | 233.549064
23.7308692 | 235.323753
23.7563394 | 237.453379
23.8003514 | 238.72524
23.808496 | 232.780032
23.8046593 | 234.525143
23.8679098 | 236.32941
23.8807529 | 238.370302
23.8940926 | 233.460329
23.9393683 | 234.111049
23.9516126 | 235.767425
23.966572 | 237.778739
24.0115848 | 239.228068
24.0220797 | 233.460329
24.0380308 | 235.057549
24.0822761 | 236.32941
24.0931613 | 238.192833
24.1030057 | 239.937944
24.1513057 | 234.111049
24.1643518 | 235.5308
24.1775048 | 237.335067
24.2222008 | 239.021021
24.2335842 | 240.144991
24.2440762 | 234.229361
24.2905495 | 236.033628
24.3035196 | 237.778739
24.3204328 | 239.612584
24.3672561 | 234.40683
24.3754726 | 235.323753
24.3982628 | 236.950551
24.4530391 | 238.311146
24.4615065 | 231.360281
24.4879973 | 232.572985
24.5234433 | 234.584299
24.5326113 | 236.595613
24.575005 | 238.163255
24.5966904 | 232.425094
24.6083682 | 233.519486
24.6508912 | 235.501222
24.6725656 | 237.275911
24.6844586 | 238.961865
24.7053957 | 232.661719
24.7227168 | 234.111049
24.7776969 | 236.092785
24.773324 | 237.92663
24.8136862 | 232.661719
24.8373586 | 233.844845
24.8674637 | 235.353331
24.8987666 | 237.305489
24.9168721 | 233.253282
24.959869 | 233.28286
24.9705946 | 235.087127
25.0105447 | 237.068863
25.0266935 | 238.281568
25.0674871 | 232.513829
25.0473163 | 234.022314
25.1060971 | 236.00405
25.1430168 | 237.897052
25.1710313 | 232.247625
25.2040132 | 233.401173
25.2297172 | 235.264596
25.2656308 | 237.246332
25.2973037 | 238.163255
25.3251791 | 232.661719
25.2675518 | 234.40683
25.1916621 | 236.270253
25.2423024 | 238.192833
25.2972623 | 232.218047
21.8733267 | 233.371595
21.6384508 | 235.20544
21.6532323 | 236.773082
21.6318979 | 238.429458
21.6347762 | 233.549064
21.6122732 | 234.229361
21.5803604 | 235.560378
21.5807707 | 236.713926
21.579661 | 232.454672
21.5789943 | 233.815267
21.6660023 | 234.968815
21.7558228 | 236.595613
21.7557641 | 238.370302
21.695895 | 229.733483
21.6351414 | 231.241968
21.6616912 | 232.80961
21.6913394 | 234.554721
21.6270257 | 236.388566
21.6328472 | 230.591249
21.6911696 | 232.306781
21.8011019 | 233.992736
21.4962772 | 235.885738
21.5035862 | 230.472936
21.5005076 | 231.567328
21.6929663 | 233.401173
21.6590433 | 235.264596
21.5630964 | 230.916608
21.5027014 | 231.53775

## TD-2mm
Engineering Strain | TD
0 | 1.67233482
-0.000347016496 | 1.79178731
-0.000338607179 | 1.88137668
-0.000304938677 | 1.55288234
-0.000255319017 | 1.61260858
-0.000354980953 | 1.52301921
-6.2328033e-05 | 1.76192419
0.000653356163 | 2.00082916
0.00307754556 | 3.01617531
0.00582247909 | 5.01700447
0.00837648055 | 6.5698868
0.0128115543 | 8.86934719
0.0208615814 | 13.4384048
0.0312149988 | 19.7096604
0.0425956304 | 28.1011976
0.0519644268 | 35.1488944
0.0602548557 | 40.8527507
0.0689047909 | 46.825375
0.0793309037 | 53.2160831
0.0896281934 | 60.5624111
0.0994884027 | 67.5802447
0.109758377 | 74.3293103
0.118183809 | 80.9290602
0.127413311 | 87.3197683
0.137134873 | 93.5312976
0.146502847 | 99.4143326
0.15814367 | 104.93901
0.170711814 | 109.597657
0.185176883 | 113.539589
0.225586259 | 116.645354
0.259614709 | 110.702593
0.286030843 | 110.851908
0.310505206 | 111.598486
0.335859159 | 112.404791
0.365559119 | 112.673559
0.391035424 | 112.136022
0.416463966 | 112.912464
0.443746865 | 112.583969
0.465181082 | 113.479863
0.494926273 | 113.509726
0.519046532 | 113.181232
0.545280247 | 113.599315
0.572110976 | 113.539589
0.599679794 | 113.659042
0.626915183 | 114.106989
0.656218413 | 113.659042
0.680044408 | 113.659042
0.706555506 | 113.987536
0.728507299 | 114.047262
0.747896859 | 113.718768
0.762996972 | 113.868084
0.775307816 | 114.047262
0.78857824 | 114.017399
0.799092604 | 114.226441
0.820954861 | 114.345894
0.844046362 | 113.987536
0.867726432 | 114.584798
0.884750909 | 114.614662
0.897279766 | 115.331377
0.904609934 | 115.898776
0.910364781 | 116.197407
0.915187533 | 117.18289
0.920206785 | 117.959331
0.925901077 | 118.735772
0.930935983 | 119.183719
0.93560436 | 119.57194
0.943805177 | 120.378244
0.958972649 | 120.617149
0.972925403 | 121.722085
0.989792271 | 121.184548
1.0060196 | 122.259621
1.02312717 | 121.901263
1.04164564 | 122.737431
1.06570928 | 123.006199
1.08445594 | 123.215241
1.10322292 | 123.752777
1.12398246 | 123.603461
1.14313226 | 124.230587
1.16388466 | 124.379902
1.17965795 | 124.797986
1.19246014 | 125.007028
1.20570694 | 125.514701
1.21876921 | 125.723743
1.22687456 | 126.589773
1.23391675 | 127.03772
1.24125142 | 127.276625
1.25540961 | 127.963477
1.26790556 | 127.634983
1.28485266 | 128.351698
1.30595579 | 128.501013
1.32765754 | 128.859371
1.46132381 | 130.740747
1.59770523 | 131.517189
1.64519651 | 136.205699
1.78922044 | 138.236391
1.95004145 | 138.684338
2.00827348 | 140.864346
2.110326 | 143.910384
2.17880431 | 145.40354
2.36326685 | 146.508476
2.53173898 | 148.927389
2.55730795 | 150.002461
2.70092567 | 152.690142
2.7160634 | 155.795907
2.88658881 | 156.452895
3.0707217 | 156.572348
3.1911376 | 158.364135
3.19776039 | 161.440037
3.33707045 | 160.812911
3.37363659 | 162.246341
3.52549162 | 164.515938
3.70609062 | 165.232653
3.87535619 | 167.054304
3.89927282 | 170.130205
3.91932317 | 169.682258
3.99767268 | 170.160068
4.11986871 | 171.235141
4.18254812 | 173.265833
4.37079267 | 174.340905
4.53914307 | 174.938168
4.71077821 | 174.400632
4.72353387 | 178.581469
4.72430732 | 179.26832
4.77074518 | 182.224769
4.94898959 | 180.22394
4.97729377 | 182.344222
4.97531359 | 181.209423
4.98347011 | 185.121492
4.98304969 | 181.806686
5.02725663 | 187.839036
5.2121109 | 183.688062
5.4002758 | 185.00204
5.58043274 | 184.583956
5.70346626 | 189.332192
5.72536073 | 187.480679
5.73204298 | 191.183706
5.87758837 | 190.317675
5.99330544 | 191.064254
6.00485057 | 194.528376
6.10745329 | 192.169189
6.29714353 | 192.049737
6.48153334 | 191.960147
6.6639656 | 193.393577
6.79174382 | 195.722901
6.84733872 | 197.24592
6.85446193 | 197.992498
6.85747243 | 200.859357
6.86856125 | 202.382377
6.9734866 | 199.754422
7.13799507 | 198.559897
7.17611716 | 201.755251
7.34295258 | 199.485654
7.52089552 | 201.157989
7.7189204 | 201.187852
7.86128933 | 202.083745
8.05269527 | 203.517175
8.12015216 | 207.399381
8.12781808 | 208.384864
8.16515115 | 207.10075
8.19840078 | 209.848157
8.39940748 | 208.474454
8.51937623 | 209.907883
8.59092232 | 207.309792
8.78180225 | 207.548697
8.97109975 | 207.130613
9.15609963 | 211.848986
9.32137232 | 212.237207
9.35462867 | 211.729534
9.35588767 | 210.415556
9.52590872 | 211.490629
9.62906092 | 212.386523
9.63386122 | 214.715846
9.64056634 | 215.04434
9.66514717 | 213.849815
9.67027238 | 214.596394
9.78357595 | 218.657778
9.98612748 | 216.358318
10.1518053 | 215.432561
10.2516566 | 213.819952
10.427459 | 218.000789
10.6218599 | 214.028994
10.7451748 | 217.552843
10.9490516 | 219.016136
11.1162895 | 214.835298
11.2812161 | 218.896683
11.3844567 | 221.614227
11.3902138 | 217.941063
11.5004758 | 220.061345
11.5167425 | 221.16628
11.5278136 | 224.272045
11.5315312 | 223.704646
11.5421892 | 226.362464
11.7064861 | 225.197802
11.8900784 | 221.763543
12.0770092 | 223.794235
12.2781994 | 220.061345
12.4625333 | 221.554501
12.6611458 | 221.793406
12.8558485 | 219.255041
12.938849 | 221.046828
13.0548703 | 224.570676
13.1067751 | 225.914517
13.2331666 | 228.094525
13.415863 | 222.450395
13.5966158 | 224.063003
13.7115986 | 223.196973
13.7645384 | 224.152593
13.8316214 | 224.779718
13.9926576 | 226.631232
14.1733275 | 227.168768
14.1863954 | 232.633719
14.19993 | 228.512608
14.3228442 | 225.795064
14.50605 | 227.318083
14.6939701 | 228.900829
14.88002 | 227.646578
14.9808388 | 228.213977
15.1644442 | 228.632061
15.3545454 | 229.169597
15.5483092 | 230.15508
15.7238263 | 230.244669
15.9096133 | 229.766859
15.9968162 | 227.616715
16.1824952 | 227.706304
16.217051 | 233.320571
16.3680186 | 230.782206
16.5444518 | 230.961384
16.6633991 | 229.139734
16.8488815 | 230.125217
17.0114913 | 233.440023
17.1799143 | 231.917004
17.3048327 | 231.319742
17.3357844 | 229.736996
17.3396849 | 230.035628
17.4283749 | 233.081666
17.5297091 | 232.484404
17.719429 | 234.933179
17.9036366 | 235.142221
18.1028875 | 235.231811
18.2943211 | 234.664411
18.4736302 | 234.664411
18.6578151 | 233.619202
18.8454783 | 232.872624
19.0360955 | 233.081666
19.2262411 | 232.812898
19.431871 | 230.453711
19.6373358 | 228.124388
19.8113768 | 235.739484
19.9986356 | 233.738655
20.2003687 | 232.514267
20.4010992 | 235.858936
20.4290095 | 230.095354
20.4345027 | 231.618373
20.4579673 | 233.260845
20.4944019 | 235.381126
20.504044 | 237.113187
20.5242389 | 231.050974
20.5655542 | 232.872624
20.5745289 | 234.574822
20.5967564 | 236.366609
20.6368335 | 231.260016
20.6448546 | 232.45454
20.6569214 | 234.007423
20.7039616 | 235.978389
20.7129127 | 237.680587
20.7228718 | 231.857278
20.7707285 | 233.320571
20.7831343 | 235.052632
20.7934192 | 237.023598
20.8299828 | 236.904146
20.8420803 | 232.45454
20.852875 | 234.36578
20.8708613 | 236.575651
20.8851067 | 238.038944
20.9007719 | 232.036457
20.910885 | 234.007423
20.9209003 | 235.560305
20.9438152 | 237.411819
20.9644195 | 235.978389
20.9722729 | 232.633719
20.9962831 | 234.007423
21.0279327 | 235.709621
21.0370115 | 234.963043
21.0658984 | 232.872624
21.096692 | 233.230982
21.1060711 | 233.708791
21.1360081 | 229.020281
21.1658377 | 230.334259
21.1744405 | 232.245499
21.1884968 | 234.037286
21.2343461 | 235.829073
21.2431511 | 230.214806
21.258805 | 231.827415
21.3020521 | 233.589339
21.3112689 | 235.530442
21.3197192 | 236.097841
21.3576838 | 231.170426
21.3707122 | 233.141392
21.3810271 | 234.873453
21.3713779 | 236.456199
21.3746158 | 231.230152
21.3797971 | 232.54413
21.3777531 | 234.276191
21.3843009 | 236.097841
21.392254 | 230.841932
21.4450426 | 232.126046
21.4657561 | 233.88797
21.4750854 | 235.769347
21.5017178 | 237.501408
21.5349444 | 231.648236
21.543453 | 232.812898
21.5580569 | 234.634548
21.6028324 | 236.456199
21.611981 | 233.589339
21.6225867 | 232.603856
21.6694305 | 234.335917
21.6827638 | 236.366609
21.6923637 | 238.068807
21.738897 | 232.215635
21.7506993 | 233.678928
21.7585961 | 235.440853
21.8073902 | 236.934009
21.8194776 | 237.501408
21.8300943 | 231.58851
21.8686355 | 233.111529
21.8907183 | 235.261674
21.9069931 | 235.888799
21.9563443 | 232.723308
21.9668134 | 234.604685
21.9751985 | 236.545788
21.9990643 | 238.307712
22.0384866 | 237.172914
22.0474915 | 230.483574
22.0598069 | 232.185772
22.1077064 | 234.067149
22.1174976 | 235.948526
22.1288873 | 237.113187
22.1733796 | 231.946867
22.1895318 | 233.41016
22.1959611 | 235.231811
22.2432537 | 237.143051
22.2561996 | 235.261674
22.2685733 | 232.45454
22.3142152 | 234.156738
22.324559 | 235.918663
22.3332136 | 237.919492
22.3794702 | 231.797552
22.3939985 | 232.93235
22.4044665 | 234.873453
22.4436135 | 236.695104
22.4698062 | 238.158397
22.4791274 | 232.245499
22.5123755 | 233.947696
22.5376704 | 235.888799
22.5459962 | 237.680587
22.599008 | 232.036457
22.610719 | 233.768518
22.6180218 | 235.590168
22.6489628 | 237.352092
22.6798083 | 237.143051
22.6882195 | 233.320571
22.7156265 | 234.246328
22.7523129 | 235.649894
22.761424 | 235.978389
22.7781097 | 230.005764
22.8190956 | 231.58851
22.829228 | 233.081666
22.850815 | 234.783864
22.8965569 | 236.515925
22.907282 | 230.244669
22.9160736 | 231.58851
22.9511797 | 233.230982
22.9618008 | 235.231811
22.9697028 | 236.874282
23.0120772 | 230.991247
23.025072 | 232.872624
23.0433436 | 234.45537
23.08043 | 236.27702
23.1029446 | 234.664411
23.1137351 | 232.215635
23.1573834 | 233.97756
23.1718757 | 235.709621
23.1842054 | 237.262503
23.2156844 | 231.58851
23.2462717 | 233.051803
23.2566512 | 234.694275
23.302576 | 236.396472
23.3207155 | 231.349605
23.3299516 | 232.484404
23.3574273 | 234.156738
23.4070434 | 236.008252
23.4169251 | 237.740313
23.4292987 | 231.678099
23.4803189 | 233.649065
23.4806992 | 235.291537
23.5053361 | 237.322229
23.5307069 | 238.068807
23.5402661 | 232.783035
23.5608885 | 234.395643
23.5898298 | 236.217294
23.5965393 | 238.068807
23.6306109 | 231.946867
23.6024121 | 232.902487
23.6730375 | 234.933179
23.6825796 | 236.127704
23.7131573 | 229.557818
23.7612905 | 230.752342
23.7448641 | 232.364951
23.7953966 | 234.36578
23.8070188 | 236.187431
23.8189808 | 230.035628
23.8693664 | 231.528784
23.8398953 | 233.141392
23.8666761 | 235.052632
23.8509805 | 236.336746
23.9390869 | 230.722479
24.0201282 | 232.514267
23.9646288 | 234.186601
23.9758625 | 236.217294
23.9846685 | 230.692616
24.1199729 | 231.767689
24.0993279 | 233.678928
24.1081517 | 235.560305
24.1257491 | 236.963872
24.1108167 | 231.289879
24.1211279 | 232.633719
24.228911 | 233.798381
24.1738522 | 235.649894
24.1971363 | 233.768518
24.208342 | 231.439194
24.2911331 | 233.111529
24.2636632 | 235.052632
24.2953524 | 236.844419
24.3281426 | 230.812069
24.3516325 | 231.648236
24.3210699 | 233.529613
24.3486891 | 235.381126
24.3851359 | 236.75483
24.4094018 | 231.230152
24.4133316 | 232.872624
24.5019152 | 234.604685
24.4543591 | 236.396472
24.4380444 | 230.722479
24.5939392 | 231.97673
24.5880179 | 233.649065
24.6019913 | 235.410989
24.6215346 | 236.426336
24.6892505 | 230.782206
24.5608979 | 231.917004
24.5810199 | 233.589339
24.6266052 | 235.351263
24.5388666 | 228.24384
24.753245 | 229.796723